## Paper_Index
Paper_ID | Citation | DOI | Year | Material_System | Composite_Type | B_Relevance | C_Relevance | Primary_Track | Thermal_Exposure | Dielectric_Frequency | Main_Structure_Variables | Key_Conclusion_OneSentence | Main_Limitation | Needs_Check | Check_Reason | Read_Status | Source_File_or_URL | B_Use | C_Use | Zotero_Item_Key | Legacy_Wiki_Page | Source_Version | Verification_Scope | Source_Manifest
P0001 | High-temperature properties and associated structure evolution of continuous SiNO fiber-reinforced BN composites for wave transparency | 10.1016/j.matdes.2012.07.037 | 2013 | SiNO纤维/BN基体 | 单向连续纤维陶瓷基复合材料 | High | Medium | Both | 制备900℃/N2/3 h；另热处理1000—1600℃，§2.2写1 h间隔；具体高温介电气氛/保温/顺序NR | Fig.2约7—17 GHz；各温度与指标频点覆盖不同 | SiNO晶化、纤维内孔隙、界面形态 | 有温度标注介电数据及热后结构演化；不能据此确认同状态介电退化机制。 | 结构与介电同样品/同批对应未知；未报告恢复循环；气氛与测量流程不足。 | Yes | Q01：介电实际测量流程、气氛和结构样品配对未明确；不影响按图报告限定观测。 | Core-read | C:\Users\youthcookie\OneDrive\1.Science\1.Zotero\pdf2\2013-(Mater. Des.)\Cao 等 - 2013 - High-temperature properties and associated structure evolution of continuous SiNO fiber-reinforced B.pdf | Core | Context | 1:Y3GE97F8 | directions/wave-transparent-composites/wiki/papers/Cao-2013-SiNOf-BN-High-Temperature.md | 正式PDF sha256=1d60eb595a02b00fd9bd5ff1eda2cd0066a42756146bcb6b0313931529091353; MinerU MD sha256=2aee70051e6fe143f9fc862f5b60cd6bc4c9e81efdd79c5416548d9d4aea3752; 身份清单 directions/wave-transparent-composites/docs/bc-pilot-2026-09-25/sources.json | 定向读主MD摘要/问题/§2/§3/结论；PDF p2—4方法、Fig.1—5目视核；Fig.6—7仅正文/图注，不复测HRTEM，不读SI。 | directions/wave-transparent-composites/docs/bc-pilot-2026-09-25/sources.json
P0002 | Microstructure, high-temperature mechanical and dielectric properties of novel Si3N4 f/SiNO wave-transparent composites | 10.1016/j.jeurceramsoc.2022.03.055 | 2022 | Si3N4纤维/SiNO命名基体（Si3N4粉体+硅溶胶） | 连续纤维陶瓷基复合材料 | High | Medium | Both | N2热处理800—1550℃；介电测试RT—800℃；不是同一温区连续链 | 方法7—18 GHz；Fig.12(b)约7.1/7.2、12.1、18.8 GHz | 高温基体晶化、纤维/基体形态；吸湿解释 | 具有RT—800℃介电数据及更高温热后结构资料，二者不足以证明1550℃介电稳定。 | 低频点7.1/7.2 GHz内部不一致；结构与介电温区不重合；水分归因无独立对照。 | Yes | Q02：频点标签、热处理时长/力学测试状态；Q03：吸湿归因缺对照，不以补笔记替代新实验。 | Core-read | C:\Users\youthcookie\OneDrive\1.Science\1.Zotero\pdf2\2022-(J. Eur. Ceram. Soc.)\Cao 等 - 2022 - Microstructure, high-temperature mechanical and dielectric properties of novel Si3N4 fSiNO wave-tra.pdf | Core | Context | 1:AMF2F9G9 | directions/wave-transparent-composites/wiki/papers/Cao-2022-Si3N4f-SiNO-Composites.md | 正式PDF sha256=72234bc0680f2c71e21b05d72168b47ca4bd0fbac823e401a94b1f3cb7152631; MinerU MD sha256=22daa6419947076386a38fdc481275eed0e86a46388997d8bd93650db8be4785; 身份清单 directions/wave-transparent-composites/docs/bc-pilot-2026-09-25/sources.json | 定向读MD摘要/§2/§3.1相关段/§3.2—3.3/结论；PDF p3、8、9目视核Fig.2/10/11/12；Fig.9力学数值按正文不作新数字化；SI未读。 | directions/wave-transparent-composites/docs/bc-pilot-2026-09-25/sources.json
P0003 | Study on the fiber/matrix interface modification of Si3N4 f/SiO2 composites with polymer derived double-layer coatings | 10.1016/j.jeurceramsoc.2023.08.010 | 2023 | Si3N4f/BNc/SiONc/SiO2 | 连续纤维陶瓷基复合材料，单/双层界面对照 | Low | High | Both | 涂层纤维1000℃空气1 h、TG；复合体TG至1400℃，不含热后介电系列 | 优化双层复合体12—18 GHz；测试温度未明确列出高温程序 | BN/SiON双层；密度随涂层配置改变 | 支持双层界面与力学设计背景，但缺单层/无涂层的对应介电对照，不列C介电归因核心。 | 主文仅优化样品介电曲线；正文范围与图峰值有差异；纤维/复合体温度测试不能混用。 | Yes | Q04：ε正文3.24—3.28与Fig.8(d)局部峰值不完全一致、损耗未见结果；Q05：纤维强度统计旧未决；Q06已纠正旧密度抄录。 | Core-read | C:\Users\youthcookie\OneDrive\1.Science\1.Zotero\pdf2\2023-(J. Eur. Ceram. Soc.)\Li 等 - 2023 - Study on the fibermatrix interface modification of Si3N4 fSiO2 composites with polymer derived dou.pdf | Context | Context | 1:4YN4LWP9 | directions/wave-transparent-composites/wiki/papers/Li-2023-BN-SiON-Double-Interphase.md | 正式PDF sha256=b7d57a7d6808695baaa5a7e4c737a7b5b524a991256776de01d52e5b76026e77; MinerU MD sha256=05599f7a59baee51be7d65cadf54b67d892d495725026715ef0e69aba9000a34; 身份清单 directions/wave-transparent-composites/docs/bc-pilot-2026-09-25/sources.json | 主MD摘要/方法/§3.1—3.4/结论定向复核；PDF p6—8目视核Fig.7—9；双层结构依据Fig.8(a)，Fig.6厚度仅正文；SI未读。 | directions/wave-transparent-composites/docs/bc-pilot-2026-09-25/sources.json
P0004 | Effects of heating rate on mechanical and dielectric properties of the Si3N4f/BN/Si3N4composites by PIP | 10.1016/j.jmrt.2022.12.175 | 2023 | Si3N4f/BN/Si3N4（含残碳/氧的PSZ衍生基体） | 2.5D连续纤维陶瓷基复合材料，PIP | Low | High | C | 制备升温2/5/8℃·min^-1至900℃，NH3/N2；不是服役热暴露实验 | 室温8.2—12.4 GHz波导 | 孔径分布、开口孔隙、残碳/氧；界面力学 | 升温速率同时改变孔结构和残碳，与介电变化相关；不能孤立证明纳米孔贡献。 | 表5数值的频点/平均方式NR；多变量共变；PDC块体Raman不等于复合体局部碳分布。 | Yes | Q07：表5取值频点或统计方式需原数据；孔/碳贡献未解耦属于研究限制。 | Core-read | C:\Users\youthcookie\OneDrive\1.Science\1.Zotero\pdf2\2023-(J. Mater. Res. Technol.)\Meng 等 - 2023 - Effects of heating rate on mechanical and dielectric properties of the Si3N4fBNSi3N4composites by.pdf | Context | Core | 1:ALEZKP3J | directions/wave-transparent-composites/wiki/papers/Meng-2023-PIP-Heating-Rate-Si3N4.md | 正式PDF sha256=6b081ef1b1d64b2831f7634e74291f1f9c8468a649ebbf5dce1ae62bcd8d74ca; MinerU MD sha256=d9e46af894efba15b8b94f50e18ae26bd94be96a73bc6773c34a2e002392ee2a; 身份清单 directions/wave-transparent-composites/docs/bc-pilot-2026-09-25/sources.json | 读MD问题/§2/§3相关孔结构与介电/结论；补核PDF p4—7文字，目视p5—7、10 Fig.4—6/15及表2—5；界面模型仅作边界，不提取绝对IFSS；SI未读。 | directions/wave-transparent-composites/docs/bc-pilot-2026-09-25/sources.json
P0005 | Synergistic promotion of dielectric and thermomechanical properties of porous Si3 N4 ceramics by a dual-solvent template method | 10.26599/JAC.2024.9220962 | 2024 | 多孔Si3N4，含Mg/Y/O晶界相 | 非纤维复合体；多孔陶瓷组成/结构参照 | Medium | High | Both | 1750℃/N2/140 min制备；介电25—1100℃高Q腔，无配套热后结构序列 | 25℃波导12.4—18 GHz；高温腔法方法写7—18 GHz | 溶剂比调孔形/尺寸，孔隙率同时变化，Mg/Y/O晶界 | 可作孔结构与方法差异参照，不能直接当复合材料核心或等孔隙率机制验证。 | 室温波导与高温腔法基准不一致；介电机制是作者解释；孔隙共变及强度图文冲突。 | Yes | Q08：两方法基准/校准与温度系数需原数据；Q09：既有强度口径冲突未解决，本轮不采用强度；孔形因果无解耦。 | Core-read | C:\Users\youthcookie\OneDrive\1.Science\1.Zotero\pdf2\2024-(J. Adv. Ceram.)\Liu 等 - 2024 - Synergistic promotion of dielectric and thermomechanical properties of porous Si3 N4 3.pdf | Context | Context | 1:ZSR932E8 | directions/wave-transparent-composites/wiki/papers/Liu-2024-Porous-Si3N4.md | 正式PDF sha256=26d4edb88dbf6a2f2e1a5378e9ae6d5d85a6570c00bda2511a6a1db6aba35306; MinerU MD sha256=8c85eb881275952d5292a9803ac8ba89ac2a26d7352a54647fdafe941c3830ae; 身份清单 directions/wave-transparent-composites/docs/bc-pilot-2026-09-25/sources.json | 定向读MD摘要/§2/§3.1孔结构相关段/§3.4/结论；PDF p4—6、9、11—12目视核孔径/孔隙与介电图；不全面复核热学、DIC、晶体生长及SI。 | directions/wave-transparent-composites/docs/bc-pilot-2026-09-25/sources.json
P0006 | Effects of heat treatment on mechanical and dielectric properties of 3D Si3N4f/BN/Si3N4 composites by CVI | 10.1016/j.jeurceramsoc.2020.06.018 | 2020 | Si3N4纤维/BN界面/Si3N4基体 | 3D连续纤维陶瓷复合材料 | High | High | Both | 真空800/1000/1200℃，2 h；热后室温测量 | 8.2—12.4 GHz；波导VNA | 热处理、开孔率、界面反应、界面结合 | 提供同配方热处理系列的结构与室温介电结果；界面/孔结构归因仍未解耦。 | TEM仅展示1200℃局部界面；批次配对NR；开孔率非单调；无原位高温介电和恢复循环。 | Yes | Q10：具体样品配对及界面前后量化未报告；只限制因果解释，不阻断表中限定值。 | Core-read | C:\Users\youthcookie\OneDrive\1.Science\1.Zotero\pdf2\2020-(J. Eur. Ceram. Soc.)\Zhou 等 - 2020 - Effects of heat treatment on mechanical and dielectric properties of 3D Si3N4fBNSi3N4 composites b.pdf | Core | Core | 1:PHA9BH6B | NA | 正式PDF sha256=031091159ce49d812ff63391b599b7afed489e045ada01dbe14d8c6b94f587cb; MinerU MD sha256=94140b825857411c5155b3c0fe1c9e544390f119a2bb6e156e24f0705cd69145; 身份清单 directions/wave-transparent-composites/docs/bc-batch2-2026-09-25/sources.json | 主MD摘要/引言问题/§2—4已读；PDF p2—4、7—10方法与图表回查，目视Fig.6—10及Table 3；非主要力学图仅正文覆盖；引文原件未读，未取得独立SI，不宣称全篇全部数据Verified。 | directions/wave-transparent-composites/docs/bc-batch2-2026-09-25/sources.json
P0007 | Microstructure and dielectric property evolution of self-healing PDC-SiBCN in static air | 10.1016/j.jallcom.2019.07.296 | 2019 | PDC-SiBCN及氧化玻璃层 | 聚合物衍生块体陶瓷；基体组成参考，无纤维增强 | Medium | Medium | Both | 静态空气900/1000/1100℃，10 h；称量节点1/3/5/7/10 h | 8.2—12.4 GHz；波导VNA；氧化后测量，具体测量温度未明示 | 氧化层、裂纹愈合、残碳/化学键 | 氧化后结构与介电变化可作基体化学参照；不外推纤维复合体的长期自愈透波性能。 | 900℃tanδ结果段与结论冲突；表面分析不等于体相定量；无长期介电时间序列。 | Yes | Q11：900℃tanδ冲突；Q12：氧化后介电测量温度与具体样品配对不足。 | Core-read | C:\Users\youthcookie\OneDrive\1.Science\1.Zotero\pdf2\2019-(J. Alloys Compd.)\Song 等 - 2019 - Microstructure and dielectric property evolution of self-healing PDC-SiBCN in static air.pdf | Context | Context | 1:J9H688ET | NA | 正式PDF sha256=ba819161f4578af7f8ad304a70db96eb8767caad0a3a11fadc7537e34d99f90f; MinerU MD sha256=794e36633c6bc986779bcc1f43055bd4c5bc8a68964601622e061d99b5f1143e; 身份清单 directions/wave-transparent-composites/docs/bc-batch2-2026-09-25/sources.json | 主MD摘要/引言/§2—4已读；PDF p1—2、6—8回查，目视Fig.2、7、10；其余XPS/Raman只读正文和表数据；引文原件未读，未取得独立SI，不宣称全篇全部数据Verified。 | directions/wave-transparent-composites/docs/bc-batch2-2026-09-25/sources.json
P0008 | Evolution of microstructure and properties of Si3N4 whisker reinforced composites during densification by polymer infiltration and pyrolysis | 10.1016/j.jeurceramsoc.2021.12.037 | 2022 | Si3N4晶须/前驱体衍生SiN(O)基体 | 晶须增强陶瓷复合材料 | Medium | High | C | 300℃/N2/2 h交联、900℃/NH3/2 h裂解；最多12次PIP；属制备历程 | 8.2—12.4 GHz；波导VNA；未设置高温测量 | 密度/孔隙、基体填充、前驱体分子量、空间梯度 | 致密化与介电常数上升对应；工艺模型和力学界面现象不能单独证明介电极化机制。 | 介电密度序列与SEM/力学序列数值不完全一致；需避免拼成同试样链。 | Yes | Q13：Fig.7/11样品密度对应未明；无法由同文判为Matched-batch。 | Core-read | C:\Users\youthcookie\OneDrive\1.Science\1.Zotero\pdf2\2022-(J. Eur. Ceram. Soc.)\Li 等 - 2022 - Evolution of microstructure and properties of Si3N4 whisker reinforced composites during densificati.pdf | Context | Core | 1:GLH9PU64 | NA | 正式PDF sha256=397059704ecd41a668a2f5334e1075ab3eb88b4da646edeb9cf93b54c19aa7ee; MinerU MD sha256=1c5a3cdf47f02c89e574ecaa77cc25e701b11febdfb7742973d1a04ab03ebc45; 身份清单 directions/wave-transparent-composites/docs/bc-batch2-2026-09-25/sources.json | 主MD摘要/引言/§2—5已读；PDF p6—7、10目视Fig.5—7、11—12；模型公式与假设读正文，未重算拟合；引文原件未读，未取得独立SI，不宣称全篇全部数据Verified。 | directions/wave-transparent-composites/docs/bc-batch2-2026-09-25/sources.json
P0009 | Effect of BN content on microstructures, mechanical and dielectric properties of porous BN/Si3N4 composite ceramics prepared by gel casting | 10.1016/j.ceramint.2012.11.005 | 2013 | 多孔BN/Si3N4，La2O3/Y2O3助剂 | 颗粒多相陶瓷复合材料 | Medium | High | C | 1750℃/N2/1 h烧结；无热后介电系列；热震温差是模型估算 | §2.2写21—38 GHz；§3.5及Fig.7为21—33 GHz；室温 | BN含量0/5/10/15 vol%、孔隙、α/β相比例 | BN添加与孔隙、相比例共同改变，介电下降是多变量关联；热震温差为计算值。 | 频段方法描述与结果不一致；未隔离BN、孔隙和相变化贡献，未完成独立热震实验。 | Yes | Q14：介电频段/装置描述需核；定量跨文比较暂不使用该频段标注。 | Core-read | C:\Users\youthcookie\OneDrive\1.Science\1.Zotero\pdf2\2013-(Ceram. Int.)\Wang 等 - 2013 - Effect of BN content on microstructures, mechanical and dielectric properties of porous BNSi3N4 com.pdf | Context | Core | 1:C8JMRHJK | NA | 正式PDF sha256=4ce0b4a0313b76ea024f1f0c90b7544f2e1d0e005debb6915fd225774ea1463a; MinerU MD sha256=3bdeefbc569eec99de3dfd6dd1c37bfcab4ea8bed907fce14e5429a048d6c98f; 身份清单 directions/wave-transparent-composites/docs/bc-batch2-2026-09-25/sources.json | 主MD摘要/引言/§2—4已读；PDF p2、4、6回查；目视Fig.4、7及Table 1—3；未复算全部模型参数；引文原件未读，未取得独立SI，不宣称全篇全部数据Verified。 | directions/wave-transparent-composites/docs/bc-batch2-2026-09-25/sources.json
P0010 | Design and preparation of sandwich structured Si3N4 ceramics for broadband microwave transmission | 10.1016/j.ceramint.2024.01.149 | 2024 | Si3N4晶须多孔芯/PDC基体/CVD致密壳 | 晶须复合芯与致密壳的夹层陶瓷 | High | High | Both | 空气1200/1400/1600℃，2 h；图中1000℃代表制备态；非原位1600℃测试 | 介电实测8.2—12.4 GHz；2—18 GHz透射曲线另列来源未清 | PIP次数、孔隙、壳厚、热后表面/界面 | 连接孔结构设计、介电和宏观层结构；热后基线及宽频透射来源须先澄清。 | Fig.9与Fig.11/Table1基线不同；强度正文/图/保持率不完全一致；SI推导未读。 | Yes | Q15：两介电基线不能合并；Q16：Fig.12来源/SI缺；Q17：强度与保持率矛盾。 | Core-read | C:\Users\youthcookie\OneDrive\1.Science\1.Zotero\pdf2\2024-(Ceram. Int.)\Ye 等 - 2024 - Design and preparation of sandwich structured Si3N4 ceramics for broadband microwave transmission.pdf | Core | Core | 1:UPBQGISW | NA | 正式PDF sha256=7f72e793b4d9c38a8189b4dfc139254f3be6724df7b3746e672f1775cd4f1f89; MinerU MD sha256=9d3c6dfe315162f5db418328747b2c9b8453309782d6ec858563f1c73a4b54b5; 身份清单 directions/wave-transparent-composites/docs/bc-batch2-2026-09-25/sources.json | 主MD摘要/引言/§2—4已读；PDF p5—8目视Fig.4—12及Table 1；Fig.1仅正文/图注，SI未读；未复现CST；引文原件未读，未取得独立SI，不宣称全篇全部数据Verified。 | directions/wave-transparent-composites/docs/bc-batch2-2026-09-25/sources.json
P0011 | Mechanically robust Al2O3 f/LaPO4/Al2O3 composite for high-performance microwave transparent | 10.1016/j.jallcom.2024.177974 | 2025 | Al2O3-SiO2纤维/镧磷酸盐界面/Al2O3基体 | 2.5D连续氧化物纤维复合体；纤维72%Al2O3+28%SiO2 | Medium | High | C | 界面/基体制备800—1000℃；Fig.8/9的1000℃不是已确认原位测温 | 8.2—12.4 GHz | 界面前驱体浓度/覆盖、表观孔隙率、基体填充 | 界面层变化与介电及破坏行为有条件关联，孔隙/密度共变且测量温度未明，透射为模型。 | 未隔离界面与孔隙贡献，未确证原位高温介电。 | Yes | Q18：测量温度、模型输入/吸收处理；不把烧结温度当测试温度。 | Core-read | C:\Users\youthcookie\OneDrive\1.Science\1.Zotero\pdf2\2025-(J. Alloys Compd.)\Jing 等 - 2025 - Mechanically robust Al2O3 fLaPO4Al2O3 composite for high-performance microwave transparent.pdf | Context | Core | 1:C4R763AU | directions/wave-transparent-composites/wiki/papers/Jing-2025-Alumina-LaPO4-Interface.md | 正式PDF SHA256=f5ad585a3d42749570bc6b23e0d784e8f428ccd0cb7bd8a29e20c86ef382364b; MD SHA256=4d184de4ab661479211e8976e6e084b64562ce37689640fe81688d22392d202b | 主MD摘要/问题/方法/结果讨论/结论；PDF p2 Table1/方法/公式，p5—8 Fig.3—9/Table2视觉核；Fig.2按正文，未拟合XPS。 | directions/wave-transparent-composites/docs/bc-stage3-2026-09-26/sources.json
P0012 | Preparation of Si3N4f/Si3N4 wave-transparent composites by vat photopolymerization combined with chemical vapor infiltration | 10.1016/j.addma.2024.104540 | 2024 | 短切Si3N4纤维/Si3N4 | VPP成型、脱脂后CVI的短纤维增强陶瓷 | Medium | High | C | 制备CVI 800℃/0—120 h，SiCl4/NH3/H2；非服役暴露 | 8.2—12.4 GHz | CVI时间及皮层封闭；另有0—8 wt%纤维对照 | 浸渗致密化与ε′升高对应，固定120 h时纤维含量改变力学而ε′近似不变；两系列须分开。 | 阿基米德孔隙不能代表内部全致密，KIC方法不足，测量温度NR。 | Yes | Q19：孔隙类型、样品对应、KIC缺口/算法。 | Core-read | C:\Users\youthcookie\OneDrive\1.Science\1.Zotero\pdf2\2024-(Addit. Manuf.)\Wang 等 - 2024 - Preparation of Si3N4fSi3N4 wave-transparent composites by vat photopolymerization combined with che.pdf | Context | Core | 1:CR3YICJ4 | directions/wave-transparent-composites/wiki/papers/Wang-2024-VPP-CVI-Si3N4-Fibers.md | 正式PDF SHA256=8cde15d52fc55f64622d8c633474e9fc93888016c44f4e5499f9e23f74c58ac9; MD SHA256=76ed6834f3327365310910e018e41c03eca558474a39b22d0cea535eeed28a8b | 主MD问题/方法/§3/结论；PDF p9—10 Fig.9—10视觉核；成型Fig.5—8按正文/图注，未复算工艺或模型。 | directions/wave-transparent-composites/docs/bc-stage3-2026-09-26/sources.json
P0013 | Low-cost needle-punched SiO2/SiO2ceramic composites with low permittivity and enhanced high-temperature mechanical behavior | 10.1016/j.ceramint.2025.07.175 | 2025 | SiO2纤维/SiO2 | 缎纹/网状织物迭层针刺连续纤维复合体 | Medium | High | C | 制备800℃2 h；NP-5s另做800℃弯曲；介电测试温度NR | 5.4—18 GHz，跨C/X/Ku分段 | 针距、织构、密度/孔隙、几何与损耗 | 有介电/S参数和结构模拟，但透射功率口径及模型吻合度需核；高温力学不能替代高温介电。 | 孔隙定义不全、功率/幅值映射及模拟偏差，缺原位介电、磁损耗/导电直接验证。 | Yes | Q20孔隙口径；Q21 S21/透射及模拟偏差。 | Core-read | C:\Users\youthcookie\OneDrive\1.Science\1.Zotero\pdf2\2025-(Ceram. Int.)\Zhang 等 - 2025 - Low-cost needle-punched SiO2SiO2ceramic composites with low permittivity and enhanced high-temperat.pdf | Context | Core | 1:6VHBTFI2 | directions/wave-transparent-composites/wiki/papers/Zhang-2025-Needle-Punched-SiO2-Composites.md | 正式PDF SHA256=b91aaebc74fa8c1f36f1d2d4883104fa88a6aacbfdd370926d46c83ef301d288; MD SHA256=e31e960889000ef0c87fe2faba373d444b76c1764d122c8cd671022d3d2696ae | 主MD摘要/问题/方法/结果/结论；PDF p9—11 Fig.9—12及公式视觉核；AE/DIC和热导其他图按正文，未重算聚类。 | directions/wave-transparent-composites/docs/bc-stage3-2026-09-26/sources.json
P0014 | Hyperbranched polyborosilazanes derived SiBCN ceramic for high-temperature wave-transparent performance | 10.1016/j.jmst.2024.02.008 | 2024 | PDC-SiBCN块体 | 交联前驱体粉体压制/裂解的基体化学参照，无纤维增强 | Medium | Medium | Both | 制备Ar中1000—1400℃；另C-1000测试100—800℃，高温测试气氛NR | X波段，图示约8.2—12.4 GHz | 前驱体甲基、裂解温度、有序碳结构与介电 | TableS1组成与S6的100—700℃X波段频谱已补核，可与主文800℃作温度响应参照；碳单因素归因、循环恢复与透射模型仍有限制。 | S1/S6已取得；XPS组成归一化/氧处理、S6灰线无标注待明；高温气氛/回程/保持时间未明，模型实现未核。 | Yes | Q22仅缺件部分解决，热史/恢复仍未决；Q23模型保持；新增Q43组成口径/未标注曲线。 | Core-read | C:\Users\youthcookie\OneDrive\1.Science\1.Zotero\pdf2\2024-(J. Mater. Sci. Technol.)\Yu 等 - 2024 - Hyperbranched polyborosilazanes derived SiBCN ceramic for high-temperature wave-transparent performa.pdf | Context | Context | 1:9KJBEXTC | directions/wave-transparent-composites/wiki/papers/Yu-2024-Low-Carbon-SiBCN.md | 正式PDF SHA256=d7aa2365c64be6ab8ae0ddbe0ff2be05a1785953e39cd7a97673f2398ec60a6e; MD SHA256=ef635ef5cc9e79c90596042da635d0a2e2521ce2650152deff5f3fc4d3a0720a; SI=1-s2.0-S1005030224002135-mmc1.docx，SHA256见新来源清单 | 主MD问题/§2/§3/结论；PDF p2、5—8 Fig.5—10/Table1—3和公式视觉核；其他前驱体谱学按正文，当时未读SI。 2026-09-30增量：读取SI DOCX全部文字/图注/TableS1；目视核S6及S3、用户两张截图，并回查主PDF p2 §2.4、p4 §3.1、p5及p7—8相关讨论。S1/S2/S4/S5仅图注导航，未完整核谱/拟合；保留旧核查范围。 | directions/wave-transparent-composites/docs/bc-stage8-2026-09-30/sources.json
P0015 | Resilient Si3N4@SiO2 nanowire aerogels for high-temperature electromagnetic wave transparency and thermal insulation | 10.26599/JAC.2023.9220813 | 2023 | Si3N4核/SiO2壳纳米线气凝胶 | 复合核壳纳米线网络；超低密度多孔复合陶瓷 | High | High | Both | 制备1570℃N2/3 h及900℃空气/5 h；另1200℃空气/1 h；高温介电25—1000℃ | RT图8—18 GHz；高温图7—20 GHz；方法写7—18 GHz | 低固相比例、核壳/接点氧化、密度及测试温度 | 提供密度系列、热后结构/介电及高温介电三个不同范围，不能拼成同一样品的长期服役证据。 | 频段与高温夹具条件未全交代；多个密度/热处理系列不能自动匹配；ESM未读。 | Yes | Q24频段/高温流程；Q25系列映射/归因。 | Core-read | C:\Users\youthcookie\OneDrive\1.Science\1.Zotero\pdf2\2023-(J. Adv. Ceram.)\Zhang 等 - 2023 - Resilient Si3N4@SiO2 nanowire aerogels for high-temperature electromagnetic wave transparency and th.pdf | Core | Core | 1:84DBM6F5 | directions/wave-transparent-composites/wiki/papers/Zhang-2023-Si3N4-SiO2-Nanowire-Aerogels.md | 正式PDF SHA256=0344b224f9ab2bce803379a4ea4bc2ffaf3954e2145a03466afd5467bf155eb5; MD SHA256=dbf2d0119a3d6c440ed73c67bd3e6119954e2fb07a93edf5f0bfb94fc575a520 | 主MD问题/方法/§3/结论；PDF p4/6/9 Fig.1/3/5视觉核；其他力热图按正文，未读ESM S1—13。 | directions/wave-transparent-composites/docs/bc-stage3-2026-09-26/sources.json
P0016 | Q. Li, Z. Yang, Y. Miao, B. Liang, D. Cai, S. Wang, X. Duan, D. Jia, Y. Zhou (2017). Effect of the BN content on the thermal shock resistance and properties of BN/SiO2 composites fabricated from mechanically alloyed SiBON powders | 10.1039/c7ra09905c | 2017 | BN/SiO2 | BN片晶/非晶SiO2多相复合陶瓷 | Medium | High | C | 热压1650℃、20MPa、0.5h、N2；水淬800—1100℃口径；介电为制备态室温 | 7—18 GHz | BN含量、取向、相对密度、热后表层晶化 | BN含量系列可比较组成/取向/孔隙共变；热震强度不能替热后介电。 | 热震协议及Fig.7温度冲突；ε图文范围冲突；混合律未独立拟合验证。 | Yes | 热震协议及Fig.7温度冲突；ε图文范围冲突；混合律未独立拟合验证。 | Core-read | C:\Users\youthcookie\OneDrive\1.Science\1.Zotero\pdf2\2017-(RSC Adv.)\Li 等 - 2017 - Effect of the BN content on the thermal shock resistance and properties of BNSiO2 composites fabric.pdf | Context | Core | YQ8L27V3 | directions/wave-transparent-composites/wiki/papers/Li-2017-BN-SiO2-Thermal-Shock | 正式主PDF及已核身份MinerU；2026-09-28；哈希见Source_Manifest | 主MD研究问题、§2方法、§3.1—3.4/结论；PDF p3 Table1/2、p6 Fig.4/5与式5、p7 Fig.6/7、p9 Fig.10；图7热状态冲突保留。 未读独立SI/引用原文，旧页保持draft。 | directions/wave-transparent-composites/docs/bc-stage4-2026-09-28/sources.json
P0017 | Shuping Wen, Wei Hu, Zhilin Chen, Zhilin Tian, Jijin Huang, Liya Zheng, Bin Li (2026). High-performance SiO2f/SiO2 wave-transparent composites based on laminated puncture method | 10.1016/j.jeurceramsoc.2026.118181 | 2026 | SiO2f/SiO2 | 层合穿刺准三维连续纤维/同质SiO2基体 | Medium | High | C | 800℃制备；氧乙炔烧蚀10s；介电测试温度NR | 12—18 GHz | CT识别裂纹/孔、Z向纤维、烧蚀空间分层 | CT缺陷分类补充孔结构定义，烧蚀后结构与制备态介电必须分开。 | CT分辨率/阈值及介电测温NR；无烧蚀后介电或同批织构介电对照。 | Yes | CT分辨率/阈值及介电测温NR；无烧蚀后介电或同批织构介电对照。 | Core-read | C:\Users\youthcookie\OneDrive\1.Science\1.Zotero\pdf2\2026-(Journal of the European Ceramic Society)\Wen 等 - 2026 - High-performance SiO2fSiO2 wave-transparent composites based on laminated puncture method.pdf | Context | Core | BANWJKZW | directions/wave-transparent-composites/wiki/papers/Wen-2026-Laminated-SiO2f-SiO2 | 正式主PDF及已核身份MinerU；2026-09-28；哈希见Source_Manifest | 主MD研究问题、§2方法、§3.1—3.4/结论；PDF p2方法、p3 Fig.3—5、p6 Fig.8/9、p7 Fig.10/11；DIC未逐帧复算。 未读独立SI/引用原文，旧页保持draft。 | directions/wave-transparent-composites/docs/bc-stage4-2026-09-28/sources.json
P0018 | Zhilin Chen, Bin Li, Hao Tang, Yingpeng Zhang, Shuping Wen, Anle Wang, Hao Liu, Zhilin Tian (2026). Synergistic enhancement of the performance of BN based wave-transparent composites by hybrid weaving of Si3N4 and SiO2 fibers | 10.1016/j.compositesa.2026.109897 | 2026 | (Si3N4–SiO2)f/BN | 混编连续双纤维/BN基体，局部不同界面 | Medium | High | C | 800℃1h N2 PIP六次属制备；介电测试温度NR；无服役热循环介电 | 12—18 GHz | 局部过渡层、push-in、双纤维/基体共变 | 局部界面及push-in证据较具体，但宏观低损耗的界面弛豫归因仍缺受控验证。 | 电学模型单位约定/逐项输入及原始电阻率方法未核全；雷达图代表频率未明；机械界面不等于电学因果。 | Yes | 电学模型单位约定/逐项输入及原始电阻率方法未核全；雷达图代表频率未明；机械界面不等于电学因果。 | Core-read | C:\Users\youthcookie\OneDrive\1.Science\1.Zotero\pdf2\2026-(Composites Part A_ Applied Science and Manufacturing)\Chen 等 - 2026 - Synergistic enhancement of the performance of BN based wave-transparent composites by hybrid weaving.pdf | Context | Core | LDCDP9WH | directions/wave-transparent-composites/wiki/papers/Chen-2026-Hybrid-Fibers-BN | 正式主PDF及已核身份MinerU；2026-09-28；哈希见Source_Manifest | 主MD研究问题、制备/表征、界面与介电结果/讨论/结论；热学模型仅作上下文阅读未复算。PDF p3方法、p7 Fig.4、p8 Fig.5、p9 Fig.6、p11式20—24、p12 Fig.7。 未读独立SI/引用原文，旧页保持draft。 | directions/wave-transparent-composites/docs/bc-stage4-2026-09-28/sources.json
P0019 | Xia Zhang, Bo Xiao, Yongzhao Hou, Guangwu Wen (2025). Performance Optimization of SiO2f/SiO2 Composites Derived from Polysiloxane Ceramic Precursors. Molecules 30, 1385. | 10.3390/molecules30061385 | 2025 | SiO2f/SiO2(PESO)，PyC-SiO2/BNNSs名义双界面；另有PESO防潮表层 | 石英针刺毡增强前驱体衍生二氧化硅复合体；硅溶胶路线作比较 | Medium | High | C | 主要为450—1000℃制备/陶瓷化；防潮涂层200—1000℃处理另列，完整时间/气氛与冷却协议未明；无服役循环恢复 | 方法8.2—12.4 GHz；Fig.9/16及正文2—18 GHz，冲突未决；Fig.18频点NR | 前驱体、涂层、开孔率/密度、热转化及防潮状态共变 | 可用于界面/基体/孔隙共变和热状态辨析，但频段及曲线与正文冲突阻止宽频低损耗、界面机制和服役稳定性定论。 | Q32—37：缓存版本、测试频段/温度、曲线上限、热标签、作者物理解释及防潮协议；无等基体/等孔隙界面电学对照。 | Yes | 见Q32—37及逐条EV；主PDF完整可读，无重复论文身份。 | Core-read | C:\Users\youthcookie\OneDrive\1.Science\1.Zotero\pdf2\2025-(Molecules)\Zhang 等 - 2025 - Performance optimization of SiO2fSiO2 composites derived from polysiloxane ceramic precursors.pdf | Context | Core | SHMYTXHH | NA | 当前31页主PDF；2026-09-29哈希见Source_Manifest。MinerU身份吻合但未证同版，仅辅助。 | 主PDF正文p1—28已读；逐图回查p7方法、p13 Fig.8/Table1、p14 Fig.9、p15式21、p17 Fig.10/11、p20 Table3、p21 Fig.13、p22 Fig.14/Table4、p25 Fig.16、p27 Table6/7、p28 Fig.18。MD仅定位/比对，缓存存在重叠文字及33页标记，与当前31页PDF未证同版；不采用缓存页码。未读独立SI/引用原文，未全面验证合成反应式或重算力学模型。 | directions/wave-transparent-composites/docs/bc-stage5-2026-09-29/sources.json
P0020 | Long Xia, Siru Lu, Bo Zhong, Longnan Huang, Hua Yang, Tao Zhang, Haibo Han, Pan Wang, Li Xiong, Guangwu Wen (2019). Effect of boron doping on waterproof and dielectric properties of polyborosiloxane coating on SiO2f/SiO2 composites. Chinese Journal of Aeronautics 32(8), 2017–2027. | 10.1016/j.cja.2018.11.008 | 2019 | 2.5D SiO2f/SiO2基底上的聚硼硅氧烷防潮层；介电对象为前驱体/石蜡混样 | 陶瓷复合体+有机防潮涂层；不是陶瓷内部界面受控系列 | Low | Medium | C | 200℃3h成膜；前驱体TG空气10℃/min至1000℃；无对应高温/循环介电 | 方法和Fig10为2—18GHz；结果文字2—8GHz，口径未决 | B投料、固含/黏度、表面覆盖/裂纹、吸湿；非等孔隙单变量 | 接触角和吸湿率不是同一指标，涂覆片防潮结果与50wt%前驱体/石蜡介电不能合并为完整复合体的湿后透波稳定性。 | Q38—39：介电对象及干湿配对、频段/范围冲突、局部孔结构与机制鉴别不足；有机外涂层只作背景。 | Yes | Q38—39；不得将摘要介电值标为整复合体/纯涂层本征参数。 | Core-read | C:\Users\youthcookie\OneDrive\1.Science\1.Zotero\pdf2\2019-(Chin. J. Aeronaut.)\Xia 等 - 2019 - Effect of boron doping on waterproof and dielectric properties of polyborosiloxane coating on SiO2f.pdf | Context | Context | 5RPEN4VF | NA | 11页正式主PDF；MinerU11871身份相符，方法定位比对；2026-09-29哈希见清单 | 主PDF p1—9正文及结论读完，p10—11参考文献仅导航；目视核p3方法/Table1、p4方法/Table2/Fig3、p7 Fig6/7/8、p8 Fig9、p9 Fig10；未完整复核全部XPS分峰/反应式或SI。MD只作方法定位比对；所有核心定位以PDF为准。 | directions/wave-transparent-composites/docs/bc-stage6-2026-09-29/sources.json
P0021 | Wei Wan, Yongbao Feng, Jian Yang, Wenbo Bu, Tai Qiu (2016). Microstructure, mechanical and high-temperature dielectric properties of zirconia-reinforced fused silica ceramics. Ceramics International 42(5), 6436–6443. | 10.1016/j.ceramint.2016.01.063 | 2016 | 钇稳定氧化锆颗粒增强熔融石英；名义0/5/10/15/20wt%添加 | 氧化物颗粒/多相陶瓷复合体；非纤维界面受控系列 | High | Medium | B | 1250/1275/1300℃烧结制备；600℃水淬；原位测试温度30—700℃，热史/气氛/停留及循环NR | 室温表2：1MHz；Fig5温度系列：10kHz/100kHz/1MHz；无GHz实测 | YSZ配比、烧结温度、显气孔/裂纹/相组成；成分与工艺共变 | 氧化锆添加带来强度与热震取舍；1MHz高温损耗明显上升，不构成GHz低损耗或热震后介电稳定证据。 | Q40—42：表2与Fig5室温/30℃基线及仪器不同；无热震后介电/恢复曲线；应力/导电解释未独立鉴别。 | Yes | Q40—42；不跨基线算统一保持率，不外推微波或长期稳定。 | Core-read | C:\Users\youthcookie\OneDrive\1.Science\1.Zotero\pdf2\main (3).pdf | Core | Context | 42LLEDIP | NA | 8页出版PDF；附件3ZMV2XBJ，2026-09-30来源哈希见清单 | 主PDF p1—7摘要、引言、方法、结果讨论及结论已读；p8参考文献仅导航。目视核p2/Table1/Fig1、p3/Fig2、p4/Table2/Fig3、p5/Fig4、p6/Fig5和p7端点/讨论；Fig5d放大核对对数轴。无MinerU依赖；独立SI及被引原文未读。 | directions/wave-transparent-composites/docs/bc-stage7-2026-09-30/sources.json
Note on S1: B的论证用途；相关度不等于用途，Core不代表已核查。
Note on T1: C的论证用途，与B独立判断。
Note on U1: 条目键；有多文库时同时注明libraryID。
Note on V1: 相对vault根的完整旧paper路径；无旧页写NA。
Note on W1: 实际所读主PDF/MD/SI的版本与来源manifest或哈希；不是文献出版年份。
Note on X1: Read_Status=Verified时必须说明实际核查范围及残余缺项。

## Evidence_Records
Evidence_ID | Paper_ID | Track | Review_Question | Sample_or_Group | Intervention_or_Condition | Thermal_State | Structure_Change | Structure_Evidence_Method | Dielectric_Result | Dielectric_Test_Condition | Wave_Transmission_Result | Mechanical_Boundary | Author_Mechanism | Mechanism_Evidence | Alternative_Explanation | Evidence_Directness | Comparison_Type | Source_Location | Review_Usable_Claim | Limitation | Needs_Check | Evidence_Type | Verification_Status | Verification_Scope | Check_Reason | Pairing_Status | Data_Group_ID | Related_Evidence_IDs | Legacy_Evidence_Ref | Support_Assessment
EV000001 | P0001 | B | B4：报告温度下介电如何变化？ | SiNOf/BN；Fig.2各标注温度与频点 | 测试温度RT至1600℃；不同温度并非相同频率网格 | 按作者testing temperature标注；装置/平衡/气氛细节NR | NA | NA | 正文代表ε约3.38（RT）及3.7（1600℃）；tanδ约0.0017及0.0053。Fig.2在1600℃约7 GHz损耗0.0053，至17 GHz约0.003；不得当全频平均或上限。 | §2.3引用标准[24]；试样15.8×7.9×(5—10) mm；Fig.2轴MHz换算GHz，各温度覆盖不同。 | NR；本条不推算透射率 | NA | NA | NA | 见Limitation | Direct | Within-paper uncontrolled | §2.3、§3.1；Fig.2，PDF p2—3（印刷259—260） | 该文报告的温度相关介电结果需逐温度/频率引用；不能概括为所有频点随升温单调增加。 | 图和正文代表值已核；500℃部分损耗低于RT，无降温恢复数据。不把作者低损耗评价转为长期稳定结论。 | Yes | Observation | Checked | 2026-09-25：本条所列方法/正文及PDF图表已核；旧paper仍draft，未读SI与引文原件，不升级整页。 | Q01：原位装置/气氛/平衡时间、与热后结构样品对应未知。 | Unclear | DG-P0001-primary | EV000002;EV000003 | directions/wave-transparent-composites/wiki/papers/Cao-2013-SiNOf-BN-High-Temperature#E2 | Sufficient
EV000002 | P0001 | Both | B3/C背景：高温处理后结构发生了什么？ | 原态、1400℃及1600℃复合体；独立BN基体对照 | §2.2热处理系列；制备N2不自动等于后续全部测试气氛 | 热处理后的XRD/SEM表征，非原位介电同步测量 | Fig.3在1600℃出现作者标定Si2N2O晶相峰；Fig.5(c,d)纤维内孔洞及断口形态相较原态改变。 | XRD；SEM；晶相归属按作者标定，未重新拟合衍射谱 | NA | NA | NR；本条不推算透射率 | NA | NA | NA | 见Limitation | Direct | Within-paper uncontrolled | §2.2、§3.1；Fig.3、5，PDF p2—4 | 热处理系列显示晶化和纤维内孔隙/断口形态改变；与高温介电的关系仍需状态配对。 | 观察支持结构端变化，不证明这些变化独立主导介电损耗；同一试样/同批来源未明。 | No | Observation | Checked | 2026-09-25：本条所列方法/正文及PDF图表已核；旧paper仍draft，未读SI与引文原件，不升级整页。 | NA | Unclear | DG-P0001-primary | EV000001;EV000003 | directions/wave-transparent-composites/wiki/papers/Cao-2013-SiNOf-BN-High-Temperature#E3 | Sufficient
EV000003 | P0001 | B | B5：晶化与介电变化的解释有多强？ | EV000001与EV000002涉及的温度系列 | 作者关联热后结构与温度介电 | 两类测试状态不同/配对未说明 | NA | NA | NA | NA | NR；本条不推算透射率 | NA | 作者将介电常数变化部分归因Si2N2O晶化及高温极化，将损耗增长主要归因高温极化。 | 结构表征与温度介电并列；未提供晶化/孔隙贡献的解耦实验。 | 见Limitation | Author-interpretation | Within-paper uncontrolled | §3.1 Fig.2—3相邻讨论及结论(2)，PDF p3、5 | 作者提出晶化/高温极化解释，但现有对照不能独立确认其介电贡献。 | 核查的是归因内容及证据边界；不是确认机制成立。气氛、状态与多变量仍未排除。 | No | Author-interpretation | Checked | 2026-09-25：本条所列方法/正文及PDF图表已核；旧paper仍draft，未读SI与引文原件，不升级整页。 | NA | Unclear | DG-P0001-primary | EV000001;EV000002 | NA | Partial
EV000004 | P0001 | B | B边界：低介电损耗是否等于结构承载保持？ | 复合体三点弯曲系列 | 炉内加载前在指定温度预热15 min；后续气氛NR | 高温炉内力学测试 | NA | NA | NA | NA | NR；本条不推算透射率 | 初始弯曲强度138 MPa；1400/1600℃保留率51%/23%，为承载边界，不与介电值合成同一样品服役指标。 | NA | NA | 见Limitation | Direct | Within-paper uncontrolled | §2.3、§3.1 Fig.1，PDF p2 | 介电参数仍较低时，承载能力可以已经下降；应分别记录两类测试状态。 | 本行仅支持该材料系列的力学边界；不比较外部复合材料或推断寿命。 | No | Observation | Checked | 2026-09-25：本条所列方法/正文及PDF图表已核；旧paper仍draft，未读SI与引文原件，不升级整页。 | NA | NA | DG-P0001-primary | EV000001 | directions/wave-transparent-composites/wiki/papers/Cao-2013-SiNOf-BN-High-Temperature#E1 | Sufficient
EV000005 | P0002 | B | B4：RT—800℃介电响应及测量范围？ | Si3N4f/SiNO；Fig.12(a)温度频谱、(b)固定频点温扫 | RT—800℃高温腔法测量；暴露时长/气氛NR | 高温测量；不等于1550℃热后系列 | NA | NA | 正文800℃ ε3.72—3.75，tanδ1.3—1.9×10^-3；图12(b)相符量级。低频图例7.1 GHz而图注/正文7.2 GHz，保留两种标注。 | 高Q腔/高温锥形腔分段计算；约7.1—7.2、12.1、18.8 GHz，不能概括连续全带。 | NR；本条不推算透射率 | NA | NA | NA | 见Limitation | Direct | Within-paper uncontrolled | §2.3、§3.3；Fig.12，PDF p2、9 | 该复合体在所测频点至800℃保持上述介电量级，低频标签仍需澄清；不能外推1550℃。 | 限定数据范围已核；无降温/长期循环验证；频点歧义影响精确频率对齐。 | Yes | Observation | Checked | 2026-09-25：本条所列方法/正文及PDF图表已核；旧paper仍draft，未读SI与引文原件，不升级整页。 | Q02：7.1/7.2 GHz及方法7—18与图18.8 GHz差异，引用精确频点前需澄清。 | Different-state | DG-P0002-primary | EV000006;EV000007 | directions/wave-transparent-composites/wiki/papers/Cao-2022-Si3N4f-SiNO-Composites#E3 | Sufficient
EV000006 | P0002 | Both | B3/C背景：热后相/界面变化支持到哪里？ | 800/1000/1200/1400/1550℃N2热处理复合体 | 热处理后SEM与XRD；保温时长NR | 热后结构表征；EV000005只到800℃ | 1550℃Fig.11出现作者标为方石英的明显衍射峰；Fig.10高温界面/纤维表面形貌改变。 | XRD、SEM；相归属按作者，未重新拟合 | NA | NA | NR；本条不推算透射率 | NA | NA | NA | 见Limitation | Direct | Within-paper uncontrolled | §3.2 Fig.10—11，PDF p6、8—9 | 更高温处理导致相与界面形态演化，但不能用它解释尚未测量的相应高温介电结果。 | 同文不等于同测量状态，缺少该高温结构系列对应的介电测量。 | No | Observation | Checked | 2026-09-25：本条所列方法/正文及PDF图表已核；旧paper仍draft，未读SI与引文原件，不升级整页。 | NA | Different-state | DG-P0002-primary | EV000005;EV000008 | directions/wave-transparent-composites/wiki/papers/Cao-2022-Si3N4f-SiNO-Composites#E2 | Sufficient
EV000007 | P0002 | B | B5：损耗早期降低能否归因脱水？ | EV000005的RT—800℃系列 | 约100—200℃损耗变化 | NA | NA | NA | NA | NA | NR；本条不推算透射率 | NA | 作者将低温阶段损耗下降解释为吸附水逸出，称200℃以上水分蒸发。 | 温扫介电曲线；没有独立控湿/干燥对照或同步含水测量。 | 见Limitation | Author-interpretation | Within-paper uncontrolled | §3.3，Fig.12(b)相邻正文，PDF p6—7、9 | 脱水是作者提出的解释，当前材料不能把它写成独立验证的唯一机制。 | 核对归因文字，不确认全部水已逸出；需要控湿或同状态水分证据。 | No | Author-interpretation | Checked | 2026-09-25：本条所列方法/正文及PDF图表已核；旧paper仍draft，未读SI与引文原件，不升级整页。 | NA | Unclear | DG-P0002-primary | EV000005 | directions/wave-transparent-composites/wiki/papers/Cao-2022-Si3N4f-SiNO-Composites#E3 | Partial
EV000008 | P0002 | B | B边界：高温力学数据是否与介电同步？ | 1000/1200/1550℃热处理复合体 | N2热处理；方法称测试平均5个样品，热后测试温度/时长未充分说明 | 保守按热处理后力学，不称空气原位 | NA | NA | NA | NA | NR；本条不推算透射率 | 正文拉伸强度54.6/44.5/24.2 MPa（对应1000/1200/1550℃处理）；此范围超过介电测量温区。 | NA | NA | 见Limitation | Direct | Within-paper uncontrolled | §2.3、§3.2 Fig.9相邻正文、结论(3)，PDF p2、5—7、9 | 1550℃后的残余承载报告与最高800℃的介电报告必须分开引用。 | 本轮核正文及测试定义；未数字化Fig.9，不推断统一1550℃服役性能。 | Yes | Observation | Checked | 2026-09-25：本条所列方法/正文及PDF图表已核；旧paper仍draft，未读SI与引文原件，不升级整页。 | Q02：高温力学测试时的温度及处理保温时长需原数据/方法澄清。 | Different-state | DG-P0002-primary | EV000005;EV000006 | directions/wave-transparent-composites/wiki/papers/Cao-2022-Si3N4f-SiNO-Composites#E2 | Sufficient
EV000009 | P0003 | C | C3：是否有实际双层界面？ | 优化双层Si3N4f/BNc/SiONc/SiO2复合体 | BN CVD后PHPS外涂层；1 wt%/100℃固化；硅溶胶基体制备 | NA | Fig.8(a)可区分纤维、BN层、SiON层及SiO2基体。 | 截面显微图；Fig.6 TEM/EDS厚度结果本轮仅正文，不量化复用 | NA | NA | NR；本条不推算透射率 | NA | NA | NA | 见Limitation | Direct | Within-paper uncontrolled | §2.2、§3.4 Fig.8(a)，PDF p2、7 | 优化复合体确有可观察的双层界面结构，但仅此不能归因介电变化。 | 结构图不等于极化或电荷积累证据；没有对应涂层对照介电曲线。 | No | Observation | Checked | 2026-09-25：本条所列方法/正文及PDF图表已核；旧paper仍draft，未读SI与引文原件，不升级整页。 | NA | Unclear | DG-P0003-primary | EV000010;EV000012 | NA | Sufficient
EV000010 | P0003 | C | C3：双层界面介电证据是否形成对照？ | 仅优化双层复合体 | 12—18 GHz短路波导；未列热后介电流程 | 按常规频谱报告；测试温度数值NR，不称高温 | NA | NA | 正文/摘要ε=3.24—3.28；Fig.8(d)曲线约3.3且13—14 GHz局部高于3.28，尚未数字化；保留图文差异，暂不采严格范围。 | 试样15.79×7.86×2 mm；12—18 GHz；方法提及tanδ但主文图8(d)仅ε。 | NR；本条不推算透射率 | NA | NA | NA | 见Limitation | Direct | Within-paper uncontrolled | §2.3、§3.4、摘要及Fig.8(d)，PDF p1—2、7 | 优化双层样品有约3.3量级介电常数报告；没有同文涂层组间介电对照可证明双层提高介电性能。 | 精确范围待核，不据方法提到损耗便补填tanδ；单条曲线不证明界面机制。 | Yes | Observation | Partial | 2026-09-25：本条所列方法/正文及PDF图表已核；旧paper仍draft，未读SI与引文原件，不升级整页。 | Q04：图文介电范围不完全一致，需原始曲线数据/作者澄清；主文损耗结果未呈现。 | Unclear | DG-P0003-primary | EV000009;EV000012 | directions/wave-transparent-composites/wiki/papers/Li-2023-BN-SiON-Double-Interphase#E2 | Partial
EV000011 | P0003 | B | B边界：涂层纤维热试验是否证明复合体介电稳定？ | 单层及双层涂层纤维，而非复合体介电试样 | 1000℃空气1 h；纤维强度保留率比较 | 热后纤维力学；不与复合体常规介电配对 | NA | NA | NA | NA | NR；本条不推算透射率 | 正文单层/双层强度保留率96.7%/68.6%；只作纤维热损伤边界，不代替复合体高温介电。 | NA | NA | 见Limitation | Direct | Within-paper uncontrolled | §3.3、Fig.7(a)，PDF p6 | 双层涂层的热稳定性评价须区分质量变化、纤维强度与复合体介电三类对象。 | 保留率按各自涂层组基准；既有优化纤维1.14/1.21 GPa口径未统一，本条不采用该绝对强度。 | Yes | Observation | Checked | 2026-09-25：本条所列方法/正文及PDF图表已核；旧paper仍draft，未读SI与引文原件，不升级整页。 | Q05：纤维绝对强度/模量优化点及保留率基准存在原文差异，精确跨组比较前澄清。 | Different-state | DG-P0003-primary | EV000010 | directions/wave-transparent-composites/wiki/papers/Li-2023-BN-SiON-Double-Interphase#E3 | Sufficient
EV000012 | P0003 | C | C5边界：界面组之间是否只有界面变化？ | 双层/BN单层/无涂层复合体 | 同文涂层配置系列；密度也改变 | NA | Fig.9(a)密度分别1.66/1.56/1.53 g/cm³；旧页1.58已核为抄录误差。 | 阿基米德法；Fig.9(a)标注数字 | NA | NA | NR；本条不推算透射率 | 三点弯曲强度104.7/86.9/72.3 MPa，作为力学边界；不推出介电对照。 | NA | NA | 见Limitation | Direct | Within-paper uncontrolled | §2.3、§3.4 Fig.9(a)，PDF p2、8 | 该界面系列同时存在密度变化，力学改进不能用作介电机制的独立验证。 | 读图标注已核；不以密度变化直接断言具体孔隙率差异，样品批次未明。 | No | Observation | Checked | 2026-09-25：本条所列方法/正文及PDF图表已核；旧paper仍draft，未读SI与引文原件，不升级整页。 | NA | Unclear | DG-P0003-primary | EV000009;EV000010 | directions/wave-transparent-composites/wiki/papers/Li-2023-BN-SiON-Double-Interphase#E1 | Sufficient
EV000013 | P0004 | C | C4/C5：工艺系列介电响应如何变化？ | 2/5/8℃·min^-1的复合体 | PSZ PIP制备升温速率改变，最终900℃，NH3/N2；非服役试验 | 制备后室温介电 | NA | NA | 表5按2/5/8℃·min^-1：ε′3.87/3.90/4.34；ε″0.038/0.031/0.477；tanδ0.01/0.008/0.11。 | §2.3室温8.2—12.4 GHz波导；22.86×10.16×3 mm；表值取点/平均方式NR。 | NR；本条不推算透射率 | NA | NA | NA | 见Limitation | Direct | Within-paper controlled | §2.1、2.3、3.3；Fig.15/表5，PDF p2—3、9—10 | 作者表5所列8℃/min样品介电常数及损耗更高；数值仅按表中代表值报告。 | 图15有频谱起伏，表值不是整频段严格界限；不能作高温介电稳定证据。 | Yes | Observation | Checked | 2026-09-25：本条所列方法/正文及PDF图表已核；旧paper仍draft，未读SI与引文原件，不升级整页。 | Q07：代表频点/平均方式未说明；严格同频比较需要原数据。 | Unclear | DG-P0004-primary | EV000014;EV000015;EV000016;EV000017 | directions/wave-transparent-composites/wiki/papers/Meng-2023-PIP-Heating-Rate-Si3N4#E2 | Sufficient
EV000014 | P0004 | C | C5：残碳是否与工艺/介电共变？ | 复合体2/5/8℃·min^-1系列（非表2独立PDC块体） | 同工艺速率系列 | NA | 表3复合体C含量0.77/0.88/2.08 wt%；O含量7.88/6.82/4.93 wt%。 | 作者元素含量表3；formal phase composition为计量估算，不当定量XRD | NA | NA | NR；本条不推算透射率 | NA | NA | NA | 见Limitation | Direct | Within-paper uncontrolled | §3.1；表3，PDF p4、7 | 介电对照系列同时存在碳/氧组成变化，不能视为纯孔结构变量实验。 | 表3数值及对象已核；元素分析具体仪器/重复说明不足，不能证明导电相连通或全部碳为游离碳。 | No | Observation | Checked | 2026-09-25：本条所列方法/正文及PDF图表已核；旧paper仍draft，未读SI与引文原件，不升级整页。 | NA | Unclear | DG-P0004-primary | EV000013;EV000017 | directions/wave-transparent-composites/wiki/papers/Meng-2023-PIP-Heating-Rate-Si3N4#E3 | Sufficient
EV000015 | P0004 | C | C4：复合体孔径分布有何变化？ | 复合体2/5/8℃·min^-1系列 | 制备速率变化 | NA | Fig.5中8℃/min复合体出现55—70 nm范围纳米孔峰并有较宽微米孔分布；不把独立PDC图3当复合体。 | 压汞Fig.5；SEM Fig.4辅助形貌 | NA | NA | NR；本条不推算透射率 | NA | NA | NA | 见Limitation | Direct | Within-paper uncontrolled | §2.2、§3.1；Fig.4—5，PDF p2—5 | 高速率样品出现额外纳米孔分布信号，但介电变化同时伴随组成变化。 | 压汞孔径分布不是局域电场或电荷积累实测，不能由此定量拆出极化损耗。 | No | Observation | Checked | 2026-09-25：本条所列方法/正文及PDF图表已核；旧paper仍draft，未读SI与引文原件，不升级整页。 | NA | Unclear | DG-P0004-primary | EV000013;EV000014;EV000017 | directions/wave-transparent-composites/wiki/papers/Meng-2023-PIP-Heating-Rate-Si3N4#E3 | Sufficient
EV000016 | P0004 | C | C5：总开口孔隙率能否替代孔结构信息？ | 复合体2/5/8℃·min^-1系列 | 与表5同配方系列；独立试样/批次对应NR | NA | 表4/5密度1.99/1.97/1.99 g/cm³；开口孔隙率8.9/9.4/8.1%。 | 阿基米德法，表4/5 | NA | NA | NR；本条不推算透射率 | 力学数据留旧E1，不在BC重复摘录；此处只用孔隙/密度。 | NA | NA | 见Limitation | Direct | Within-paper uncontrolled | §2.3；表4/5，PDF p3、7、10 | 三组开口孔隙率与孔径分布变化不能互相替代，需与残碳共同考虑。 | 不是总闭孔测量，也不是等孔隙率受控实验；不能据相近密度宣称全部结构相同。 | No | Observation | Checked | 2026-09-25：本条所列方法/正文及PDF图表已核；旧paper仍draft，未读SI与引文原件，不升级整页。 | NA | Unclear | DG-P0004-primary | EV000013;EV000015 | directions/wave-transparent-composites/wiki/papers/Meng-2023-PIP-Heating-Rate-Si3N4#E1 | Sufficient
EV000017 | P0004 | C | C5：残碳/纳米孔解释是否得到区分？ | 上述三组复合体；PDC块体Raman仅辅助 | 工艺同时改变孔结构与碳含量 | NA | NA | NA | NA | NA | NR；本条不推算透射率 | NA | 作者将8℃/min高损耗解释为残碳/游离碳及纳米孔共同增强导电损耗和极化损耗。 | 复合体孔径和元素测量、介电频谱；独立PDC块体Raman提供碳结构线索。 | 见Limitation | Author-interpretation | Within-paper uncontrolled | §3.1、3.3、结论(3)；Fig.5—6、15/表2—3、5，PDF p4—7、9—11 | 该研究支持工艺—组成/孔结构—介电的关联，未独立区分孔结构与碳贡献。 | PDC块体与复合体对象不同，未有独立导电/弛豫分解或同碳量孔结构对照；不宣布纳米孔普遍增损。 | No | Author-interpretation | Checked | 2026-09-25：本条所列方法/正文及PDF图表已核；旧paper仍draft，未读SI与引文原件，不升级整页。 | NA | Unclear | DG-P0004-primary | EV000013;EV000014;EV000015;EV000016 | directions/wave-transparent-composites/wiki/papers/Meng-2023-PIP-Heating-Rate-Si3N4#E3 | Partial
EV000018 | P0005 | C | C4参照：孔形/孔径变化是否独立于孔隙率？ | 双溶剂比系列，重点1:0、1:2、0:1多孔Si3N4 | 20 vol%粉体；溶剂TBA/莰烯比变化；1750℃N2/140 min烧结 | 制备后结构；非热暴露后演化 | 主文/Fig.4给1:2孔径分布主峰0.74 μm（非平均）；Fig.9孔隙率随配比变化，1:2约56%；形貌由棱柱孔转向球形孔。 | SEM、压汞；Fig.9孔隙率图；晶界相按Fig.3仅作对象边界 | NA | NA | NR；本条不推算透射率 | NA | NA | NA | 见Limitation | Direct | Within-paper uncontrolled | §2.2、§3.1；Fig.2/4/9，PDF p3—6、9 | 此多孔陶瓷系列可提供孔结构设计参照，但没有把孔形与孔隙率独立控制。 | 不是连续纤维复合体；主峰不能替代平均孔径；热处理温度不是服役稳定温度。 | No | Observation | Checked | 2026-09-25：本条所列方法/正文及PDF图表已核；旧paper仍draft，未读SI与引文原件，不升级整页。 | NA | Unclear | DG-P0005-primary | EV000019;EV000021 | directions/wave-transparent-composites/wiki/papers/Liu-2024-Porous-Si3N4#E1 | Sufficient
EV000019 | P0005 | C | C4参照：室温孔结构系列的介电结果？ | 1:0、0:1、1:2三组多孔Si3N4 | 室温不同配方波导测量 | 25℃ | NA | NA | 正文/摘要概括ε约3.3—3.7，1:2最低、约3.3；tanδ约10^-3至4×10^-3量级。Fig.13(b)高频端1:2略超过4×10^-3，不采严格上限。 | 12.4—18 GHz波导；沿用数值频率，方法误写X-band标签不继承。 | NR；本条不推算透射率 | NA | NA | NA | 见Limitation | Direct | Within-paper uncontrolled | §2.3、§3.4 Fig.13，PDF p3、11 | 室温波导条件下1:2样品介电常数较低，但高频损耗并非三者都最低。 | 仅同文系列关联，孔隙共变；图谱近似读值不是数字化统计。 | No | Observation | Checked | 2026-09-25：本条所列方法/正文及PDF图表已核；旧paper仍draft，未读SI与引文原件，不升级整页。 | NA | Unclear | DG-P0005-primary | EV000018;EV000021;EV000020 | directions/wave-transparent-composites/wiki/papers/Liu-2024-Porous-Si3N4#E4 | Sufficient
EV000020 | P0005 | B | B参照：高温测量能否与室温波导拼接？ | 1:2多孔Si3N4 | 高Q腔测量25—1100℃；气氛/升降温/保温程序NR | 高温测量；没有同状态热后结构序列 | NA | NA | 正文ε约5.0—5.5，Fig.14色标约5.08—5.54；tanδ正文低于6×10^-3，图色标约3.03—4.30×10^-3。 | 方法7—18 GHz高Q腔；Fig.14显示的频率/温度曲面只作其覆盖范围，不与波导接连续温扫。 | NR；本条不推算透射率 | NA | NA | NA | 见Limitation | Direct | Within-paper uncontrolled | §2.3、§3.4 Fig.14，PDF p3、11—12 | 高温腔法报告的基准与室温波导不同，不能将两组差异解释为真实升温突变。 | 本文作者也讨论测量方法差异；缺少同频同样品交叉校准，不采精确温度系数。 | Yes | Observation | Checked | 2026-09-25：本条所列方法/正文及PDF图表已核；旧paper仍draft，未读SI与引文原件，不升级整页。 | Q08：两方法基准偏差及作者约10^-6 K^-1系数需原始曲线/定义核算；没有恢复循环。 | Different-state | DG-P0005-primary | EV000019;EV000022 | directions/wave-transparent-composites/wiki/papers/Liu-2024-Porous-Si3N4#E4 | Sufficient
EV000021 | P0005 | C | C5：孔界面解释是否被机制实验验证？ | 室温三组多孔Si3N4，重点1:2 | 对Fig.13频率损耗趋势的作者解释 | NA | NA | NA | NA | NA | NR；本条不推算透射率 | NA | 作者提出电子响应滞后及孔/陶瓷界面附加极化，认为1:2界面较多使高频损耗增加。 | 孔结构与介电频谱关联；未提供弛豫分离、界面电荷实测或场模型。 | 见Limitation | Author-interpretation | Within-paper uncontrolled | §3.4 Fig.13相邻讨论，PDF p11；相关引用[38—40]原文未读 | 界面极化是本文作者提出的解释，当前数据不足以确认它在对应微波频率下的独立贡献。 | 不根据频率升高即断定某极化机制；不得把引文解释当本篇独立实证。 | No | Author-interpretation | Checked | 2026-09-25：本条所列方法/正文及PDF图表已核；旧paper仍draft，未读SI与引文原件，不升级整页。 | NA | Unclear | DG-P0005-primary | EV000018;EV000019 | NA | Partial
EV000022 | P0005 | Both | B2/C2：作者如何解释测量方法差异？ | 同1:2配方的两类介电测试；实际试样匹配NR | 波导与高Q腔的跨方法讨论 | NA | NA | NA | NA | NA | NR；本条不推算透射率 | NA | 作者将介电常数差异可能归于测量原理/应用范围，并讨论尺寸和波导损耗等影响。 | 两方法结果不同；没有交叉校准对照确定偏差源。 | 见Limitation | Author-interpretation | Within-paper uncontrolled | §3.4末段，PDF p12；原文称Figs.12/13，实际介电两图为13/14，按内容定位 | 方法差异可作为作者提出的可能原因，不能据此判定任一方法的结果必然正确。 | 只确认作者讨论内容；不为两套值选择更有利者，不做跨方法统一排名。 | No | Author-interpretation | Checked | 2026-09-25：本条所列方法/正文及PDF图表已核；旧paper仍draft，未读SI与引文原件，不升级整页。 | NA | Different-state | DG-P0005-primary | EV000019;EV000020 | directions/wave-transparent-composites/wiki/papers/Liu-2024-Porous-Si3N4#E4 | Partial
EV000023 | P0006 | Both | B3/C5：热后开孔结构是否单调演变？ | 未退火、800/1000/1200℃系列 | 真空2 h后 | 热处理后冷却态 | Table 1开孔率依次8.5%、9.7%、9.1%、10.8%；制备段约10%是粗略描述。 | 开孔率表列；具体测定细节NR | NA | NA | NR | NA | NA | NA | 见Limitation | Direct | Within-paper uncontrolled | §2.1/3.1；Table 1，PDF p2—3（5306—5307） | 该系列开孔率随热处理并非单调上升，不能仅以温度代替孔隙变量。 | 只适用于该文所述样品和条件，不作跨文数值排名。 | No | Observation | Checked | 2026-09-25：已读主MD必要方法/上下文并回查本条PDF正文与所列核心图表；仅本条范围。未读SI/引用原件。 | NA | Unclear | DG-P0006-primary | EV000024;EV000026 | NA | Sufficient
EV000024 | P0006 | Both | B4/C5：同热处理系列介电变化 | 同EV000023四状态 | 真空800/1000/1200℃，2 h；测量在RT | 热后RT | NA | NA | 未退火/800/1000/1200℃：ε′=5.0/5.1/5.2/4.7；ε″=0.22/0.20/0.25/0.20；tanδ=0.044/0.039/0.048/0.043；Table 3平均值，非全频上下限。 | RT，8.2—12.4 GHz，波导VNA；22.8×10.2×3.0 mm | NR | NA | NA | NA | 见Limitation | Direct | Within-paper uncontrolled | §2.3/3.3；Table 3、Fig.10；PDF p3、8—10（5307、5312—5314） | 四状态室温介电平均值有非单调差异；它们不是各处理温度下的原位数据。 | 同状态标签可以对照，但实际同试样/同批对应未明；不能建立一一对应因果或长期稳定性。 | No | Observation | Checked | 2026-09-25：已读主MD必要方法/上下文并回查本条PDF正文与所列核心图表；仅本条范围。未读SI/引用原件。 | NA | Unclear | DG-P0006-primary | EV000023;EV000025;EV000026 | NA | Sufficient
EV000025 | P0006 | Both | B3.2/C3：界面证据覆盖何种热状态？ | 1200℃真空2 h试样局部F/I/M | TEM/EDS局部界面 | 1200℃热后局部 | 作者正文给BN/纤维与BN/基体反应区约65、71 nm；Fig.8呈乱层BN及两侧界面，Fig.9显示O空间分布。 | TEM/EDS；宽度取正文近似值，未自行重测 | NA | NA | NR | NA | NA | NA | 见Limitation | Direct | Within-paper uncontrolled | §3.2；Fig.8—9；PDF p5、7—9（5309、5311—5313） | 在1200℃处理后局部可见界面反应区及O分布；不构成所有温度界面演变序列。 | 未展示退火前相同位置TEM；EDS轻元素不可靠定量，O分布不能唯一证明介电极化机制。 | No | Observation | Checked | 2026-09-25：已读主MD必要方法/上下文并回查本条PDF正文与所列核心图表；仅本条范围。未读SI/引用原件。 | NA | Unclear | DG-P0006-primary | EV000024;EV000026 | NA | Sufficient
EV000026 | P0006 | Both | B5/C5：孔与界面能否解释介电变化？ | 该文热处理系列 | 对结构及介电观测的作者解释 | 热后RT | NA | NA | NA | NA | NR | NA | 热处理使孔/裂纹重排，影响界面极化与导电；缺少分离各贡献的对照。 | Table 1/3与Fig.8—10并存，无极化弛豫或电导独立验证 | 见Limitation | Author-interpretation | Within-paper uncontrolled | §3.3，PDF p9—10（5313—5314） | 作者用孔/裂纹及界面极化、导电变化解释介电非单调响应；当前保留为多因素解释。 | 核查通过仅指作者解释确有出处，不表示机制已证实。 | Yes | Author-interpretation | Checked | 2026-09-25：已读主MD必要方法/上下文并回查本条PDF正文与所列核心图表；仅本条范围。未读SI/引用原件。 | Q10：同试样/批次配对及界面演变量化不足；后续确定性归因被阻断。 | Unclear | DG-P0006-primary | EV000023;EV000024;EV000025 | NA | Partial
EV000027 | P0006 | B | B边界：热后力学是否等于高温承载？ | 四热处理状态 | RT三点弯曲；每组3—5次有效实验 | 热后RT | NA | NA | NA | NA | NR | 未退火93±7、800℃后96±5、1000℃后85±8、1200℃后83±6 MPa；40×5×3 mm、跨距30 mm、0.5 mm/min。 | NA | NA | 见Limitation | Direct | Within-paper uncontrolled | §2.3；Table 1，PDF p3（5307） | 热后室温弯曲强度仍可保持，但不能据此报告原位高温强度。 | 差异含误差区间，不称统计显著；机械边界不替代介电稳定性证据。 | No | Observation | Checked | 2026-09-25：已读主MD必要方法/上下文并回查本条PDF正文与所列核心图表；仅本条范围。未读SI/引用原件。 | NA | Unclear | DG-P0006-primary | NA | NA | Sufficient
EV000028 | P0007 | Both | B3/C3：氧化层与裂纹结构 | PDC-SiBCN；900/1000/1100℃静态空气10 h | 制备1000℃/N2/2 h后再氧化 | 氧化后离线观察 | 900/1000℃图示裂纹仍明显；1100℃局部填充；作者氧化层厚约2—3 μm。 | SEM/FIB-TEM/EDS；PDF图文μm，MD的mm为转写错误 | NA | NA | NR | NA | NA | NA | 见Limitation | Direct | Within-paper uncontrolled | §2/3.1；Fig.2、7，PDF p2、6—7；结论p8 | 1100℃/10 h后可见局部裂纹被玻璃相填充与表面氧化层；仅为块体基体参照。 | 局部愈合不表示所有裂纹消失或性能完全恢复；表面层不等同均匀体相。 | No | Observation | Checked | 2026-09-25：已读主MD必要方法/上下文并回查本条PDF正文与所列核心图表；仅本条范围。未读SI/引用原件。 | NA | Unclear | DG-P0007-primary | EV000029;EV000031 | NA | Sufficient
EV000029 | P0007 | Both | B4：氧化后介电常数如何变化？ | 未氧化与三氧化状态 | 空气900/1000/1100℃，10 h；后测 | 氧化后；具体介电测量温度NR | NA | NA | §3.3代表ε′：未氧化4.91；900/1000/1100℃后4.33/4.46/4.39；图中存在频散，不当全频恒定值。 | 8.2—12.4 GHz波导VNA，22.86×10.16×3 mm；测试温度未明示 | NR | NA | NA | NA | 见Limitation | Direct | Within-paper uncontrolled | §2/3.3；Fig.10(a)，PDF p2、7—8 | 文中氧化后样品的ε′低于制备态；仅为该条件下后测响应，不证明服役时长期不变。 | 只适用于该文所述样品和条件，不作跨文数值排名。 | Yes | Observation | Checked | 2026-09-25：已读主MD必要方法/上下文并回查本条PDF正文与所列核心图表；仅本条范围。未读SI/引用原件。 | Q12：测量温度与具体结构/介电样品对应需澄清；限制外推和归因。 | Unclear | DG-P0007-primary | EV000028;EV000030;EV000031 | NA | Sufficient
EV000030 | P0007 | B | B4：损耗数值能否直接复用？ | 900℃氧化态为关键冲突 | 空气10 h后测 | 氧化后 | NA | NA | §3.3：未氧化ε″=0.077、tanδ=0.016；900/1000/1100℃后ε″=0.025/0.069/0.052，tanδ=0.006/0.015/0.012；§4把900℃tanδ写为0.025。Fig.10(c)红线约0.003—0.012，更接近结果段。 | 8.2—12.4 GHz；具体测量温度NR | NR | NA | NA | NA | 见Limitation | Direct | Within-paper uncontrolled | §3.3与§4；Fig.10(b,c)，PDF p7—8 | 结果段与结论段对900℃后tanδ存在冲突，暂不作为无争议数值引用。 | 0.025与ε″相同提示可能混写，但这是判断，不能擅自替作者勘误。 | Yes | Observation | Partial | 2026-09-25：已读主MD必要方法/上下文并回查本条PDF正文与所列核心图表；仅本条范围。未读SI/引用原件。 2026-09-26再次视觉核PDF p7结果及p8 Fig.10/结论：0.025/4.33≈0.00577与正文0.006接近，支持结论可能混淆ε″的怀疑，但不是作者勘误；有限检索未获得澄清，保留Partial及各原值。 | Q11：原文内部冲突；结果段/图优先作为带定位的报告，正式单值需勘误或作者/原始数据。 本轮处置：2026-09-26再次视觉核PDF p7结果及p8 Fig.10/结论：0.025/4.33≈0.00577与正文0.006接近，支持结论可能混淆ε″的怀疑，但不是作者勘误；有限检索未获得澄清，保留Partial及各原值。 | Unclear | DG-P0007-primary | EV000029 | NA | Partial
EV000031 | P0007 | Both | B5/C5：化学变化解释的边界 | PDC-SiBCN氧化系列 | 多相消耗与氧化玻璃生成 | 氧化后 | NA | NA | NA | NA | NR | NA | C/SiC/BxC消耗，SiO2/B2O3生成，玻璃阻隔氧化；据混合法则解释介电下降。 | 化学/表面表征与介电相关；未给体相体积分数的定量闭合模型 | 见Limitation | Author-interpretation | Within-paper uncontrolled | §3.1—3.3，PDF p3—7 | 作者认为高介电组分消耗与玻璃生成降低有效介电；长期稳定只属推测。 | 不能把质量10 h曲线当作介电10 h曲线；未测透射率，不由低ε′自动推出宽频高透射。 | No | Author-interpretation | Checked | 2026-09-25：已读主MD必要方法/上下文并回查本条PDF正文与所列核心图表；仅本条范围。未读SI/引用原件。 | NA | Unclear | DG-P0007-primary | EV000028;EV000029;EV000030 | NA | Partial
EV000032 | P0008 | C | C4：致密化怎样改变空间孔结构？ | PSZ-H第5次PIP及不同密度系列 | 300℃/N2交联、900℃/NH3裂解 | 制备态；非服役热暴露 | PSZ-H第5次PIP表层约170 μm内较致密，内部孔隙更多；Fig.7在1.78—2.47 g/cm³系列显示孔逐步被填充。 | 截面SEM，位置和密度来自原文；不把图像直接当孔连通性定量 | NA | NA | NR | NA | NA | NA | 见Limitation | Direct | Within-paper uncontrolled | §2/4.1/4.2；Fig.5、7，PDF p2—3、6—7 | 该工艺形成空间密度梯度并随填充改变孔结构；不可只用一个平均密度描述。 | Fig.7密度1.78/2.12/2.35/2.47与Fig.11的1.58/1.74/2.01/2.16/2.37不一一对应。 | No | Observation | Checked | 2026-09-25：已读主MD必要方法/上下文并回查本条PDF正文与所列核心图表；仅本条范围。未读SI/引用原件。 | NA | Unclear | DG-P0008-primary | EV000033;EV000034 | NA | Sufficient
EV000033 | P0008 | C | C4：介电与致密化的观测关系 | Fig.11密度序列 | 制备态，密度1.58—2.37 g/cm³ | 制备态；非服役热暴露 | NA | NA | 正文ε′约3.2→5.0；tanδ概括为约0.02附近波动，图中局部偏离，不能写全频≤0.02；图还含1.45 g/cm³晶须预制体。 | 8.2—12.4 GHz波导VNA，22.86×10.16×3 mm；未说明原位高温 | NR | NA | NA | NA | 见Limitation | Direct | Within-paper uncontrolled | §2.2/4.3；Fig.11，PDF p3、9—10（2148、2154—2155） | 在所测密度系列中ε′随密度上升，但该结果不足以分离孔隙和基体组成贡献。 | 不给不同图最近密度样品强行配对；不能称为高温介电实测。 | Yes | Observation | Checked | 2026-09-25：已读主MD必要方法/上下文并回查本条PDF正文与所列核心图表；仅本条范围。未读SI/引用原件。 | Q13：介电与SEM/力学样品密度不同，批次及配对未明。 | Unclear | DG-P0008-primary | EV000032;EV000034;EV000035 | NA | Sufficient
EV000034 | P0008 | C | C5：界面效应是否已从填充效应分离？ | PIP致密化系列 | 增加基体填充同时改变孔/界面 | 制备态；非服役热暴露 | NA | NA | NA | NA | NR | NA | 用高介电PDC基体替代空气解释ε′上升；界面结合增强主要由断口/压痕解释力学变化。 | NA | 见Limitation | Author-interpretation | Within-paper uncontrolled | §4.1—4.3，PDF p6—10 | 作者的填充/界面解释有结构相关支持，但没有独立隔离介电界面极化。 | 力学断裂模式变化不能自动作为界面电荷积累证据；前驱体分子量/工艺模型不等于介电模型。 | No | Author-interpretation | Checked | 2026-09-25：已读主MD必要方法/上下文并回查本条PDF正文与所列核心图表；仅本条范围。未读SI/引用原件。 | NA | Unclear | DG-P0008-primary | EV000032;EV000033 | NA | Partial
EV000035 | P0008 | C | C5：多目标指标的模型假设 | 作者定义k=σ/√ε′ | 以半波长厚度及F∝σd关系构造指标 | 制备态；非服役热暴露 | NA | NA | NA | NA | NR | NA | NA | 解析指标，未独立验证真实天线罩负载/宽频透射 | 见Limitation | Indirect | Within-paper uncontrolled | §4.3，Eq.14—17、Fig.12，PDF p9—10 | k是带结构/厚度假设的作者评价指标，不是跨器件通用性能排名。 | 忽略真实构件边界、损耗、角度及宽频厚度优化；Fig.12其他文献数据属转引，未读不计独立证据。 | No | Model-output | Checked | 2026-09-25：已读主MD必要方法/上下文并回查本条PDF正文与所列核心图表；仅本条范围。未读SI/引用原件。 | NA | NA | DG-P0008-primary | NA | NA | Sufficient
EV000036 | P0009 | C | C5：BN和孔/相是否共变？ | 0/5/10/15 vol% BN系列 | 1750℃，0.1 MPa N2，1 h | 制备态；非服役热暴露 | 孔隙48.1/48.4/49.4/53.3%；β-Si3N4在Si3N4两相中的相对比例78.3/75.2/70.1/66.7%（原文峰强法计算，不是所有组分的体积分数）。 | Archimedes、XRD峰强比 | NA | NA | NR | NA | NA | NA | 见Limitation | Direct | Within-paper uncontrolled | §2/3.2/3.3；Table 1—2、Fig.4，PDF p2—4 | BN含量、孔隙率和α/β相比例共同变化，应作为混杂变量系列分析。 | 不能将β相相对比例与BN vol%直接相加；未控制孔隙恒定。 | No | Observation | Checked | 2026-09-25：已读主MD必要方法/上下文并回查本条PDF正文与所列核心图表；仅本条范围。未读SI/引用原件。 | NA | Unclear | DG-P0009-primary | EV000037;EV000039 | NA | Sufficient
EV000037 | P0009 | C | C4/C5：介电变化是否可定量比较？ | 0/5/10/15 vol% BN | 室温、频率按Fig.7显示 | 制备态；非服役热暴露 | NA | NA | Fig.7在21—33 GHz显示0% BN ε′约4.1、10% BN约3.8（摘要代表值，非固定全频值）；不同曲线tanδ随频率变化。 | RT；φ18×1 mm；§2.2称21—38 GHz/4291B，§3.5及图为21—33 GHz；方法与频段需核 | NR | NA | NA | NA | 见Limitation | Direct | Within-paper uncontrolled | §2.2/3.5；Fig.7，PDF p2、6（4232、4236） | 图示BN增加时ε′及tanδ下降；测试频段描述冲突使跨文定量比较暂缓。 | 仅使用该图明确的定性趋势，暂不和X波段数据排名。 | Yes | Observation | Partial | 2026-09-25：已读主MD必要方法/上下文并回查本条PDF正文与所列核心图表；仅本条范围。未读SI/引用原件。 | Q14：保存两种频段表述；仪器及实际方法需原始记录澄清，不擅改单位。 | Unclear | DG-P0009-primary | EV000036;EV000039 | NA | Partial
EV000038 | P0009 | B | B边界：临界热震温差来自实验还是计算？ | 0/5/10/15 vol% BN | Kingery公式R=σf(1−ν)/(αE)，ν假定0.26 | 热震模型，非热震实验 | NA | NA | NA | NA | NR | 计算ΔTc=395.8/414.7/445.3/449.6℃；CTE表列3.87/3.69/3.46/3.45×10⁻⁶ K⁻¹（RT—1200℃范围）。 | NA | NA | 见Limitation | Indirect | Within-paper uncontrolled | §3.6；Eq.2、Table 3，PDF p6（4236） | 本文临界热震温差为模型估算，不能计为热震后介电保持证据。 | 本条核查公式与表列输出的出处，未取得完整E输入复算；没有淬冷循环/残余介电数据。 | No | Model-output | Checked | 2026-09-25：已读主MD必要方法/上下文并回查本条PDF正文与所列核心图表；仅本条范围。未读SI/引用原件。 | NA | NA | DG-P0009-primary | NA | NA | Sufficient
EV000039 | P0009 | C | C5：混合法则是否已被定量验证？ | 多孔BN/Si3N4系列 | 孔隙及组分同时改变 | 制备态；非服役热暴露 | NA | NA | NA | NA | NR | NA | BN及空气低介电导致有效介电/损耗下降。 | NA | 见Limitation | Author-interpretation | Within-paper uncontrolled | §3.5，PDF p5—6 | 作者以混合法则解释介电下降，但没有给出独立拟合来分离各因素。 | 混合法则文字解释不是已检验有效介质模型；相组成/孔结构共变，不能唯一归因BN界面。 | No | Author-interpretation | Checked | 2026-09-25：已读主MD必要方法/上下文并回查本条PDF正文与所列核心图表；仅本条范围。未读SI/引用原件。 | NA | Unclear | DG-P0009-primary | EV000036;EV000037 | NA | Partial
EV000040 | P0010 | C | C4：芯层填充与介电的对应 | 0/1/2次PIP芯层 | 900℃/N2/2 h；制备变量 | 制备态；非服役热暴露 | 0→2次PIP开孔率59.1%→38.4% | Archimedes；Fig.4与SEM正文 | 0/1/2次PIP：ε′=2.66/3.35/3.61，tanδ=0.009/0.055/0.060；文中X波段均值。 | 8.2—12.4 GHz波导VNA；无高温测量描述 | NR | NA | NA | NA | 见Limitation | Direct | Within-paper uncontrolled | §2.2—2.3/3.1—3.2；Fig.4，PDF p2、4—5 | 芯层PIP次数增加同时降低开孔率并提高介电响应，不能仅由孔隙率单变量解释损耗。 | PIP同时改变基体比例、含碳/吸湿可能性；批次NR。 | No | Observation | Checked | 2026-09-25：已读主MD必要方法/上下文并回查本条PDF正文与所列核心图表；仅本条范围。未读SI/引用原件。 | NA | Unclear | DG-P0010-primary | EV000041;EV000043 | NA | Sufficient
EV000041 | P0010 | C | C3/C5：层结构与介电 | 一次PIP芯加0/100/500/1000 μm CVD壳 | CVD制备约1000℃ | 制备态；非服役热暴露 | 可见致密区—过渡区—多孔芯；150 μm局部壳截面有约20 μm致密区与约100 μm过渡区（正文），不当1 mm样的直接尺寸。 | SEM | 1 mm壳的§3.3/Fig.9值ε′=4.67、tanδ=0.038；不要替换成Table1的4.35/0.032。 | X波段平均值；层结构有效参数，非纯壳本征介电常数 | NR | NA | NA | NA | 见Limitation | Direct | Within-paper uncontrolled | §3.3；Fig.6、8—9，PDF p5—6 | 增加壳厚使有效介电常数升高；层间紧密形貌不能单独证明介电界面极化。 | 本条只核Fig.9系列，层厚定义及测量几何未足以反演唯一局域界面机制。 | Yes | Observation | Checked | 2026-09-25：已读主MD必要方法/上下文并回查本条PDF正文与所列核心图表；仅本条范围。未读SI/引用原件。 2026-09-26核PDF p6 Fig.9与p7 Fig.11/p8 Table1：不同系列基线仍不一致，未找到批次/几何对应说明；保留两系列，不算统一保持率。 | Q15：不同实验段基线不一致，不合并。 本轮处置：2026-09-26核PDF p6 Fig.9与p7 Fig.11/p8 Table1：不同系列基线仍不一致，未找到批次/几何对应说明；保留两系列，不算统一保持率。 | Unclear | DG-P0010-primary | EV000040;EV000042 | NA | Sufficient
EV000042 | P0010 | Both | B3/B4：氧化后结构与介电配对边界 | 1 mm壳夹层；制备态与1200/1400/1600℃处理态 | 空气2 h后测；1000℃点为制备态 | 氧化后离线；实际介电测量温度NR | 图中所示截面无明显壳/芯开裂，表面形貌变平；正文开孔率7.63%→8.59%。 | SEM与正文孔隙率 | Fig.11/Table1制备态ε′=4.35、tanδ=0.032；1600℃/2 h后4.08、0.003；与Fig.9基线4.67/0.038不一致。 | 8.2—12.4 GHz均值；具体测量温度NR | NR | NA | NA | NA | 见Limitation | Direct | Within-paper uncontrolled | §3.4；Fig.10—11、Table1，PDF p5—8 | 氧化系列报告介电下降及表面改变；保留该系列基线差异，不声称原位1600℃透波。 | 可描述各图的报告趋势；不得合并基线求统一保持率，不把局部SEM未见裂纹当全体无损。 | Yes | Observation | Partial | 2026-09-25：已读主MD必要方法/上下文并回查本条PDF正文与所列核心图表；仅本条范围。未读SI/引用原件。 2026-09-26核PDF p6—8：本热后系列的4.35/0.032→4.08/0.003原值未改；与Fig.9口径差异未解决，Partial保留。 | Q15：基线/批次与测量温度待核。 本轮处置：2026-09-26核PDF p6—8：本热后系列的4.35/0.032→4.08/0.003原值未改；与Fig.9口径差异未解决，Partial保留。 | Unclear | DG-P0010-primary | EV000041;EV000043;EV000044;EV000045 | NA | Partial
EV000043 | P0010 | Both | B5/C5：孔隙、残碳与吸湿的竞争解释 | PIP/CVD及氧化系列 | 作者给出三个不同过程的解释 | 制备态；非服役热暴露 | NA | NA | NA | NA | NR | NA | CVD后水分去除解释初始损耗下降；氧化暴露孔隙解释ε′下降；残碳氧化减少导电损耗解释tanδ下降。 | SEM/孔隙和介电相关；无对应碳定量、电导或含水量控制 | 见Limitation | Author-interpretation | Within-paper uncontrolled | §3.3—3.4；Eq.3—4，PDF p5—6 | 孔隙、吸湿和残碳消耗均是作者解释；未独立测量各自对损耗的贡献。 | 导电项公式不是完整损耗分解；不能把三条文字机制升级为实验解耦。 | No | Author-interpretation | Checked | 2026-09-25：已读主MD必要方法/上下文并回查本条PDF正文与所列核心图表；仅本条范围。未读SI/引用原件。 | NA | Unclear | DG-P0010-primary | EV000040;EV000041;EV000042 | NA | Partial
EV000044 | P0010 | Both | C5/B4：宽频透射曲线能否作为实测？ | 制备态及1600℃处理态夹层 | Fig.12，2—18 GHz；热后几何及输入需SI | 热后；非高温原位 | NA | NA | NA | NA | Fig.12标注2—13.4 GHz >80%；正文仅给X波段介电实测，另有CST方法；不能自动把整段曲线定为实测或已复现模拟。 | NA | NA | NA | 见Limitation | Unclear | Within-paper uncontrolled | §2.1/2.3/3.4；Fig.12，PDF p2、7；SI推导未读 | 作者报告氧化后2—13.4 GHz透射约80%以上；来源类型未明确，不计为宽频实测验证。 | 来源类型未明确，既不确认为实测也不确认为模拟；不能支持Ready论断。后续确认同一曲线生成方式后沿用ID修订并保留说明。 | Yes | Unclassified-report | Partial | 2026-09-25：已读主MD必要方法/上下文并回查本条PDF正文与所列核心图表；仅本条范围。未读SI/引用原件。 2026-09-26主文§2.1确认一般采用CST，但Fig.12来源未明确；Zotero仍仅主PDF，出版社正文访问403，候选SI地址404/403，不是SI不存在的证据。来源仍Unclassified-report；不纳入实测透射基准。 | Q16：SI未取得；确认Fig.12生成方式、层厚、角度、极化和温频输入。 本轮处置：2026-09-26主文§2.1确认一般采用CST，但Fig.12来源未明确；Zotero仍仅主PDF，出版社正文访问403，候选SI地址404/403，不是SI不存在的证据。来源仍Unclassified-report；不纳入实测透射基准。 | Unclear | DG-P0010-primary | EV000042 | NA | Insufficient
EV000045 | P0010 | B | B边界：强度保持率是否自洽？ | 1 mm壳，制备态/1600℃后 | 空气2 h；热后弯曲 | 氧化后 | NA | NA | NA | NA | NR | 正文/Table1为216.5→200.2 MPa，按表计算200.2/216.5≈92.5%（本次算术核查）；Fig.11(a)制备态点约211 MPa，支持不同基线可能；作者称94%。 | NA | NA | 见Limitation | Direct | Within-paper uncontrolled | §3.4/4；Fig.11(a)、Table1，PDF p6—8 | 作者报告的94%保持率与表列数及图基线不完全一致，不能直接采用统一精确保持率。 | 表中算术不用于替作者修正文献；本条记录原文矛盾和本次核算，非新增性能实验。 | Yes | Observation | Partial | 2026-09-25：已读主MD必要方法/上下文并回查本条PDF正文与所列核心图表；仅本条范围。未读SI/引用原件。 2026-09-26核Fig.11/Table1，200.2/216.5≈92.47%，不同于原文94%；图基线也不同，保留Partial和原值。 | Q17：确认样品/基线与强度原始数；暂不引用94%或自改为92.5%。 本轮处置：2026-09-26核Fig.11/Table1，200.2/216.5≈92.47%，不同于原文94%；图基线也不同，保留Partial和原值。 | Unclear | DG-P0010-primary | EV000042 | NA | Partial
EV000046 | P0011 | C | C3/C5：界面变量是否独立？ | ALA2/6/12/18 | 前驱体0.02/0.06/0.12/0.18 mol/L；相同路线 | 界面/基体制备800—1000℃；Fig.8/9的1000℃不是已确认原位测温 | BSE/EDS显示界面层覆盖变化；表观孔隙率随浓度增加，ALA2为13.5%、密度2.61 g/cm³；其余不估精确值。 | SEM/BSE/EDS；阿基米德表观孔隙率Eq.1 | NA | NA | NR；不由介电自动推透射率 | NA | NA | 具体支持及限制见本条；作者解释不等于因果验证 | 其他变量及数据对应限制见Limitation | Direct | Within-paper uncontrolled | §2.1—2.4、§3.2—3.3；Table1，Fig.3—7；PDF p2、5—6 | 界面覆盖/厚度、表观孔隙率和基体填充共同改变，不能将该系列当等孔隙率界面对照。 | 表观孔隙率不等于总孔隙率；截面可见孔不独立证明三维闭孔；纤维非纯Al2O3。 | No | Observation | Checked | 2026-09-26：主MD相关方法/结果/讨论及本条PDF图表核查；本条范围见Source_Location。未读独立SI，不升级旧paper整页。 | NA | Unclear | DG-P0011-primary | EV000047;EV000048 | directions/wave-transparent-composites/wiki/papers/Jing-2025-Alumina-LaPO4-Interface#E2 | Sufficient
EV000047 | P0011 | C | C3：介电响应如何随界面系列变化？ | ALA2/6/12/18 | Fig.8温度标签1000℃，实际测量温度NR | 界面/基体制备800—1000℃；Fig.8/9的1000℃不是已确认原位测温 | NA | NA | Table2汇总ε′3.9—4.2、tanδ 4.9×10⁻⁵—0.029；跨样品/频率的作者范围，非恒定成对参数；Fig.8显示起伏。 | VNA E8362B；22.86×10.16×3 mm；8.2—12.4 GHz；测量温度NR。 | NR；不由介电自动推透射率 | NA | NA | 具体支持及限制见本条；作者解释不等于因果验证 | 其他变量及数据对应限制见Limitation | Direct | Within-paper uncontrolled | §2.4/3.4；Fig.8(a—c)、Table2；PDF p2、7—8 | 四组介电常数接近，浓度中间组的损耗差别可观察；不能作为1000℃原位介电结果引用。 | 低端损耗没有测量不确定度支持，不作纪录或精确排名；原位流程未报告。 | Yes | Observation | Checked | 2026-09-26：主MD相关方法/结果/讨论及本条PDF图表核查；本条范围见Source_Location。未读独立SI，不升级旧paper整页。 | Q18：高温图注与方法状态需澄清。 | Unclear | DG-P0011-primary | EV000046;EV000048 | directions/wave-transparent-composites/wiki/papers/Jing-2025-Alumina-LaPO4-Interface#E3 | Sufficient
EV000048 | P0011 | C | C3/C5：Cole–Cole图是否足以确证界面极化？ | ALA6/12与ALA2/18 | 同一浓度系列 | 界面/基体制备800—1000℃；Fig.8/9的1000℃不是已确认原位测温 | NA | NA | NA | NA | NR；不由介电自动推透射率 | NA | 作者认为中等界面厚度增强界面极化，过薄/过厚减弱；使用Cole–Cole图辅助。 | 具体支持及限制见本条；作者解释不等于因果验证 | 其他变量及数据对应限制见Limitation | Author-interpretation | Within-paper uncontrolled | §3.4；Fig.8(d—g)、Fig.5(b)；PDF p6—7 | 作者将中等界面层系列的损耗变化归于界面极化；当前只能作为未解耦解释。 | Cole–Cole点迹并非独立受控变量证据；孔隙、相组成/填充和界面同时变化，未给可区分竞争解释的定量拟合。 | No | Author-interpretation | Checked | 2026-09-26：主MD相关方法/结果/讨论及本条PDF图表核查；本条范围见Source_Location。未读独立SI，不升级旧paper整页。 | NA | Unclear | DG-P0011-primary | EV000046;EV000047 | directions/wave-transparent-composites/wiki/papers/Jing-2025-Alumina-LaPO4-Interface#E4 | Partial
EV000049 | P0011 | C | C2/C5：透射结果属于什么证据？ | ALA2厚度扫描；四组3 mm模型 | X波段、厚度1—10 mm扫描 | 界面/基体制备800—1000℃；Fig.8/9的1000℃不是已确认原位测温 | NA | NA | NA | NA | 作者模型：ALA2全X波段>90%区间为1—2.28及7.25—7.77 mm；3 mm各组图示约80%以上。 | NA | NA | 具体支持及限制见本条；作者解释不等于因果验证 | 其他变量及数据对应限制见Limitation | Indirect | Within-paper uncontrolled | §2.4 Eqs.4—7、§3.4 Fig.8(h,i)/9；PDF p2、7—8 | 作者报告的高透射厚度区间来自计算；不能替作高温构件S21实测。 | 已核出处但未验证模型实现；吸收体RL式不能单独证明透射无损；平均/包络定义须与图核对。 | Yes | Model-output | Partial | 2026-09-26：主MD相关方法/结果/讨论及本条PDF图表核查；本条范围见Source_Location。未读独立SI，不升级旧paper整页。 | Q18：需模型具体输入、入射条件及复介电/吸收处理，不复算原式。 | NA | DG-P0011-primary | EV000047 | directions/wave-transparent-composites/wiki/papers/Jing-2025-Alumina-LaPO4-Interface#E3 | Partial
EV000050 | P0011 | C | C5：力学收益是否属于同一配方？ | ALA12与ALA6 | 三点弯曲，跨度30 mm | 界面/基体制备800—1000℃；Fig.8/9的1000℃不是已确认原位测温 | NA | NA | NA | NA | NR；不由介电自动推透射率 | ALA12强度110.3 MPa；ALA6断裂位移0.213 mm；位移不是KIC。 | NA | 具体支持及限制见本条；作者解释不等于因果验证 | 其他变量及数据对应限制见Limitation | Direct | Within-paper uncontrolled | §2.4/3.3；Fig.5(a)；PDF p2、6 | 最大弯曲强度与最大断裂位移来自不同配方，不能合写为一个材料的同时最优性能。 | 温度/重复数及误差定义NR；不写高温强度或统计显著性。 | No | Observation | Checked | 2026-09-26：主MD相关方法/结果/讨论及本条PDF图表核查；本条范围见Source_Location。未读独立SI，不升级旧paper整页。 | NA | Unclear | DG-P0011-primary | EV000046 | directions/wave-transparent-composites/wiki/papers/Jing-2025-Alumina-LaPO4-Interface#E1 | Sufficient
EV000051 | P0012 | C | C4：CVI测得孔隙降低是否等于全体致密？ | 6 wt%纤维；CVI 0/40/80/120 h | 800℃CVI，质量/密度/孔隙随时间；阿基米德法 | 制备CVI 800℃/0—120 h，SiCl4/NH3/H2；非服役暴露 | Fig.9(a)测得孔隙曲线约40%降到接近零，SEM同时标有compact/porous区域；不将近零写为总孔隙率=0。 | 阿基米德法，每组6次；截面SEM | NA | NA | NR；不由介电自动推透射率 | NA | NA | 具体支持及限制见本条；作者解释不等于因果验证 | 其他变量及数据对应限制见Limitation | Direct | Within-paper uncontrolled | §2.2—2.3/3.3；Fig.9(a,d—g)；PDF p9 | 测得孔隙率下降伴随表层致密及内层残孔；必须区分可浸入孔隙与内部总孔隙。 | 缺完整开/闭孔测定与原始浸液条件；定量总孔隙不可由曲线替代。 | Yes | Observation | Checked | 2026-09-26：主MD相关方法/结果/讨论及本条PDF图表核查；本条范围见Source_Location。未读独立SI，不升级旧paper整页。 | Q19：如需定量有效介质拟合，先明确孔隙类型/内层体积分数。 | Unclear | DG-P0012-primary | EV000052 | NA | Sufficient
EV000052 | P0012 | C | C4：不同CVI时间的介电变化？ | 固定6 wt%纤维；0/40/80/120 h | 制备时间系列，非使用寿命试验 | 制备CVI 800℃/0—120 h，SiCl4/NH3/H2；非服役暴露 | NA | NA | Fig.9(i)估读ε′由约3.1增至约4；Fig.9(j)tanδ均在约0.02以下，有交叉和起伏。 | 22.86×10.16×3 mm；8.2—12.4 GHz；测试温度NR。 | NR；不由介电自动推透射率 | NA | NA | 具体支持及限制见本条；作者解释不等于因果验证 | 其他变量及数据对应限制见Limitation | Direct | Within-paper uncontrolled | §2.3/3.3；Fig.9(i,j)（正文子图号存在错位）；PDF p9 | 同配方CVI系列中ε′随致密化升高；损耗保持较低量级但各频率曲线并非严格单调。 | 不拟合统一孔隙—ε关系；新增沉积相、空间梯度和孔隙同变；主文未说明结构/电测同批对应。 | No | Observation | Checked | 2026-09-26：主MD相关方法/结果/讨论及本条PDF图表核查；本条范围见Source_Location。未读独立SI，不升级旧paper整页。 | NA | Unclear | DG-P0012-primary | EV000051;EV000053 | NA | Sufficient
EV000053 | P0012 | C | C3/C5：增纤维是否必然增大ε？ | 120 h CVI；0/2/4/6/8 wt%纤维（粉体质量基准） | 固定制备路线/时间，改变纤维添加量 | 制备CVI 800℃/0—120 h，SiCl4/NH3/H2；非服役暴露 | NA | NA | ε′约4，tanδ约0.02以下且不规则起伏；摘要0.01不是全频固定值。 | 8.2—12.4 GHz；测试温度NR；不提供高温系列。 | NR；不由介电自动推透射率 | NA | NA | 具体支持及限制见本条；作者解释不等于因果验证 | 其他变量及数据对应限制见Limitation | Direct | Within-paper uncontrolled | §3.3；Fig.10(d,e)；PDF p10 | 本研究0—8 wt%系列的ε′均接近4；不能将纤维/界面数量增加概括成ε必然显著增加。 | 相似ε不证明微观界面无影响；各组总孔隙/批次匹配不足，非普适反例。 | No | Observation | Checked | 2026-09-26：主MD相关方法/结果/讨论及本条PDF图表核查；本条范围见Source_Location。未读独立SI，不升级旧paper整页。 | NA | Unclear | DG-P0012-primary | EV000052;EV000054 | directions/wave-transparent-composites/wiki/papers/Wang-2024-VPP-CVI-Si3N4-Fibers#E3 | Sufficient
EV000054 | P0012 | C | C5：力学改善与电学变化是否同步？ | 120 h后0 wt%与6 wt% | 每组力学6次，0.5 mm/min，跨度30 mm | 制备CVI 800℃/0—120 h，SiCl4/NH3/H2；非服役暴露 | SEM可见脱粘、拔出和偏转；该观察仅服务力学解释。 | NA | NA | NA | NR；不由介电自动推透射率 | 0→6 wt%：强度88.5→76.2 MPa；作者韧性2.01→4.24 MPa·m^1/2；图值已核。 | NA | 具体支持及限制见本条；作者解释不等于因果验证 | 其他变量及数据对应限制见Limitation | Direct | Within-paper uncontrolled | §2.3/3.3；Fig.10(c,f—h)；PDF p10 | 作者报告韧性提高伴随弯曲强度下降；显微拔出/脱粘不能替作介电极化证据。 | 不把原文KIC标注等同已验证的标准韧性；保留强度与韧性权衡。 | Yes | Observation | Partial | 2026-09-26：主MD相关方法/结果/讨论及本条PDF图表核查；本条范围见Source_Location。未读独立SI，不升级旧paper整页。 | Q19：KIC缺口几何及计算方法未完整报告；暂停跨文韧性排名。 | Unclear | DG-P0012-primary | EV000053 | directions/wave-transparent-composites/wiki/papers/Wang-2024-VPP-CVI-Si3N4-Fibers#E1 | Partial
EV000055 | P0013 | C | C4/C5：针距系列能否直接解释孔隙作用？ | NP-3s/5s/8s | 针距3×3/5×5/8×8 mm，8轮浸渍、800℃2 h制备 | 制备800℃2 h；NP-5s另做800℃弯曲；介电测试温度NR | 作者正文：密度1.80/1.75/1.72 g/cm³，孔隙率0.27/0.20/0.85%；原值保留，方法/开闭孔定义NR。 | 正文报告；未说明可核的孔隙测试定义 | NA | NA | NR；不由介电自动推透射率 | NA | NA | 具体支持及限制见本条；作者解释不等于因果验证 | 其他变量及数据对应限制见Limitation | Direct | Within-paper uncontrolled | §2.1（PDF p2）、§3.1（PDF p3）；密度/孔隙来自正文，非图像反演 | 针距系列伴随密度/结构变化；作者给出的孔隙百分数口径未清，不能据此推总孔隙或统一有效介质关系。 | 不能用纯SiO2理论密度自行替换作者孔隙率；该值暂不作孔隙定量比较输入。 | Yes | Observation | Partial | 2026-09-26：主MD相关方法/结果/讨论及本条PDF图表核查；本条范围见Source_Location。未读独立SI，不升级旧paper整页。 | Q20：需测孔方法、单位及开/闭/总孔隙口径。 | Unclear | DG-P0013-primary | EV000056 | directions/wave-transparent-composites/wiki/papers/Zhang-2025-Needle-Punched-SiO2-Composites#E4 | Partial
EV000056 | P0013 | C | C3/C4：针刺复合体有哪些直接介电观测？ | NP-5s为主；图示NP-3s/8s为对照 | VNA波导分段测试 | 制备800℃2 h；NP-5s另做800℃弯曲；介电测试温度NR | NA | NA | NP-5s：ε′<4、tanδ<0.1；不把三组全部套用同一损耗上限。 | 5.4—18 GHz；各波段截面尺寸见§2.2.2，制样厚3 mm；介电测量温度NR。 | Fig.10(f)测得S21(dB)；不在本条换算透射率。 | NA | NA | 具体支持及限制见本条；作者解释不等于因果验证 | 其他变量及数据对应限制见Limitation | Direct | Within-paper uncontrolled | §2.2.2/3.3.2；Fig.10(c—f)；PDF p10 | NP-5s在所测频段ε′<4、tanδ<0.1；S21随频率起伏，不能将该结果称为800℃透波保持。 | S参数端口/归一化细节未充分交代；不能以低ε′推任意厚度高透射。 | No | Observation | Checked | 2026-09-26：主MD相关方法/结果/讨论及本条PDF图表核查；本条范围见Source_Location。未读独立SI，不升级旧paper整页。 | NA | Unclear | DG-P0013-primary | EV000055;EV000057 | directions/wave-transparent-composites/wiki/papers/Zhang-2025-Needle-Punched-SiO2-Composites#E3 | Sufficient
EV000057 | P0013 | C | C2/C5：传播模型能否当已验证透射依据？ | NP-5s；Fig.10(f—i) | 测量与CST理想化几何/常数介电输入比较 | 制备800℃2 h；NP-5s另做800℃弯曲；介电测试温度NR | NA | NA | NA | NA | Fig.10(i)标注测试特征频率9.7/11/13.3 GHz、模拟11/12.2/14.5 GHz，偏移约1.2—1.3 GHz；图(g)标¦T¦²。 | NA | NA | 具体支持及限制见本条；作者解释不等于因果验证 | 其他变量及数据对应限制见Limitation | Indirect | Within-paper uncontrolled | §2.3/3.3.2 Eqs.5—9；Fig.10(f—i)；PDF p9—10 | 模型与测试可作结构传播比较案例，当前不足以作为准确功率透射或微观机制验证。 | 上述-2.7 dB为图示量级的算术检查，不是曲线数字化结果；未取得原始S参数/模型文件，不能确认两图采用同一归一化。 | Yes | Model-output | Partial | 2026-09-26：主MD相关方法/结果/讨论及本条PDF图表核查；本条范围见Source_Location。未读独立SI，不升级旧paper整页。 | Q21：同参考阻抗的常规S21功率口径下，-2.7 dB对应约53.7%功率、73.3%幅值；图(g)谷值约72%，需核定义/计算，非直接宣布作者算错。 | NA | DG-P0013-primary | EV000056;EV000058 | directions/wave-transparent-composites/wiki/papers/Zhang-2025-Needle-Punched-SiO2-Composites#E3 | Partial
EV000058 | P0013 | C | C5：场图能否证明磁损耗/涡流？ | NP-5s | CST场分布与作者机制图 | 制备800℃2 h；NP-5s另做800℃弯曲；介电测试温度NR | NA | NA | NA | NA | NR；不由介电自动推透射率 | NA | 作者由场图/等效电路讨论导电、磁损耗、自然共振和多重散射。 | 具体支持及限制见本条；作者解释不等于因果验证 | 其他变量及数据对应限制见Limitation | Author-interpretation | Within-paper uncontrolled | §3.3.3；Fig.11—12；PDF p10—11 | 磁损耗、涡流和导电层等机制只保留为缺直接电磁验证的作者解释，不纳入已确证机制。 | 未见与这些机制对应的磁导率、电导及受控变量实验；场幅值/损耗图不能分离上述来源。 | No | Author-interpretation | Checked | 2026-09-26：主MD相关方法/结果/讨论及本条PDF图表核查；本条范围见Source_Location。未读独立SI，不升级旧paper整页。 | NA | Unclear | DG-P0013-primary | EV000057 | directions/wave-transparent-composites/wiki/papers/Zhang-2025-Needle-Punched-SiO2-Composites#E4 | Insufficient
EV000059 | P0013 | B | B边界：高温弯曲能否支持介电稳定？ | NP-5s，800℃三试样 | 10℃/min升温；气氛/保温时间NR | 制备800℃2 h；NP-5s另做800℃弯曲；介电测试温度NR | NA | NA | NA | NA | NR；不由介电自动推透射率 | 作者报告3试样91.45/112.56/101.85 MPa，均值101.95 MPa；RT87.3 MPa；Fig.9为载荷位移曲线。 | NA | 具体支持及限制见本条；作者解释不等于因果验证 | 其他变量及数据对应限制见Limitation | Direct | Within-paper uncontrolled | §2.2.1/3.2.3；Fig.9；PDF p9 | 800℃弯曲结果仅作承载边界，不与测温未明的介电记录拼成高温功能保持率。 | 未重算截面应力，图9不能独立核所有强度绝对值；不称统计显著或长期服役改善。 | No | Observation | Checked | 2026-09-26：主MD相关方法/结果/讨论及本条PDF图表核查；本条范围见Source_Location。未读独立SI，不升级旧paper整页。 | NA | Different-state | DG-P0013-primary | EV000056 | directions/wave-transparent-composites/wiki/papers/Zhang-2025-Needle-Punched-SiO2-Composites#E1 | Sufficient
EV000060 | P0014 | Both | C5/B3背景：裂解结构与介电的关系？ | SiBCN-A/B/C；1000与1400℃ | Ar裂解，非同一样品服役循环 | 制备Ar中1000—1400℃；另C-1000测试100—800℃，高温测试气氛NR | A-1400 TEM局部间距0.35 nm；Raman拟合ID/IG变化；B/C同图未显示相同局部条纹证据。 | XRD、Raman、TEM | NA | NA | NR；不由介电自动推透射率 | NA | NA | 具体支持及限制见本条；作者解释不等于因果验证 | 其他变量及数据对应限制见Limitation | Direct | Within-paper uncontrolled | §3.1；Fig.5—6；PDF p5 | XRD未见明显晶峰与TEM在A-1400局部观察到有序碳可并存；不能用XRD阴性排除局部有序结构。 | 局部视野/峰拟合不量化整体sp2体积分数；TableS1的1000℃组成已核见EV000114，不能代入1400℃或作游离碳体积分数；样品配对仍未明。 | No | Observation | Checked | 2026-09-26：主MD相关方法/结果/讨论及本条PDF图表核查；本条范围见Source_Location。当时未读独立SI，不升级旧paper整页。 2026-09-30增量：读取SI DOCX全部文字/图注/TableS1；目视核S6及S3、用户两张截图，并回查主PDF p2 §2.4、p4 §3.1、p5及p7—8相关讨论。S1/S2/S4/S5仅图注导航，未完整核谱/拟合；保留旧核查范围。 | NA | Unclear | DG-P0014-primary | EV000061;EV000064;EV000114 | directions/wave-transparent-composites/wiki/papers/Yu-2024-Low-Carbon-SiBCN#E4 | Sufficient
EV000061 | P0014 | Both | C背景：前驱体系列的RT介电如何变化？ | A/B/C-1000 | 不同前驱体，1000℃制备后RT测试 | 制备Ar中1000—1400℃；另C-1000测试100—800℃，高温测试气氛NR | NA | NA | RT平均ε′ A/B/C为3.43/2.86/2.78；C-1000 Table1 ε′2.65—2.84、tanδ 1.3×10⁻⁵—1.6×10⁻²。 | 波导法，22.86×10.16 mm截面；RT/X波段；测试厚度NR。 | NR；不由介电自动推透射率 | NA | NA | 具体支持及限制见本条；作者解释不等于因果验证 | 其他变量及数据对应限制见Limitation | Direct | Within-paper uncontrolled | §3.2；Fig.7(a—c)/Table1；PDF p5—6 | 作者报告1000℃裂解三系列室温平均ε′存在差别；不能脱离密度/组成条件推广为普适碳含量公式。 | 低损耗末位未报告不确定度，不用10^-5下限排名；TableS1原子组成已核见EV000114，但非游离碳体积分数且缺等密度对照。 | No | Observation | Checked | 2026-09-26：主MD相关方法/结果/讨论及本条PDF图表核查；本条范围见Source_Location。当时未读独立SI，不升级旧paper整页。 2026-09-30增量：读取SI DOCX全部文字/图注/TableS1；目视核S6及S3、用户两张截图，并回查主PDF p2 §2.4、p4 §3.1、p5及p7—8相关讨论。S1/S2/S4/S5仅图注导航，未完整核谱/拟合；保留旧核查范围。 | NA | Unclear | DG-P0014-primary | EV000060;EV000064;EV000114 | directions/wave-transparent-composites/wiki/papers/Yu-2024-Low-Carbon-SiBCN#E1 | Sufficient
EV000062 | P0014 | Both | B4背景：明确测试温度的介电有哪些？ | SiBCN-C-1000 | 测试800℃；不是800℃处理后默认RT | 制备Ar中1000—1400℃；另C-1000测试100—800℃，高温测试气氛NR | NA | NA | 正文ε′2.65—2.91、tanδ<0.038，Fig.9(A)显示损耗约0.04以下起伏；不外推全温区同值。 | 定制高温设备配VNA MS4644A，波导/X波段；气氛、升降温/保温和误差NR。 | NR；不由介电自动推透射率 | NA | NA | 具体支持及限制见本条；作者解释不等于因果验证 | 其他变量及数据对应限制见Limitation | Direct | Within-paper uncontrolled | §2.4/3.4；Fig.9(A)；PDF p2、7 | 800℃介电曲线可用作基体的温度响应参照，不证明100—800℃恢复性或长期稳定。 | 100—700℃S6已核并独立登记EV000115；本行仍只对应原800℃图，不跨温度重分配ID；无降温恢复/时间序列、非纤维复合体。 | Yes | Observation | Checked | 2026-09-26：主MD相关方法/结果/讨论及本条PDF图表核查；本条范围见Source_Location。当时未读独立SI，不升级旧paper整页。 2026-09-30增量：读取SI DOCX全部文字/图注/TableS1；目视核S6及S3、用户两张截图，并回查主PDF p2 §2.4、p4 §3.1、p5及p7—8相关讨论。S1/S2/S4/S5仅图注导航，未完整核谱/拟合；保留旧核查范围。 | Q22：S6缺件已解决；高温气氛/停留/回程及误差仍未报告；完整温度序列不等于循环稳定。 | Unclear | DG-P0014-primary | EV000061;EV000063;EV000115 | directions/wave-transparent-composites/wiki/papers/Yu-2024-Low-Carbon-SiBCN#E2 | Sufficient
EV000063 | P0014 | Both | C2/B4：高温透射百分比是否实测？ | C-1000室温/800℃ | 不同频率/厚度域的板模型 | 制备Ar中1000—1400℃；另C-1000测试100—800℃，高温测试气氛NR | NA | NA | NA | NA | 作者报告平均RT90.56%、800℃88.96%，800℃最小76.13%；非单一厚度样品S21实测。 | NA | NA | 具体支持及限制见本条；作者解释不等于因果验证 | 其他变量及数据对应限制见Limitation | Indirect | Within-paper uncontrolled | §2.5 Eqs.1—3；Table2/3、Fig.7/9；PDF p2、6—8 | 作者透射百分比是计算汇总；公式/实现未决，暂不作为可复算的实测透波基准。 | S6频谱已核见EV000115，但不补传输公式/实现或固定试样实测；Q23保持，不擅改原式。 | Yes | Model-output | Partial | 2026-09-26：主MD相关方法/结果/讨论及本条PDF图表核查；本条范围见Source_Location。当时未读独立SI，不升级旧paper整页。 2026-09-30增量：读取SI DOCX全部文字/图注/TableS1；目视核S6及S3、用户两张截图，并回查主PDF p2 §2.4、p4 §3.1、p5及p7—8相关讨论。S1/S2/S4/S5仅图注导航，未完整核谱/拟合；保留旧核查范围。 | Q23：PDF式1分母为δ−sin²θ；所列式与厚度振荡对应、平均权重、实际实现待核。 | NA | DG-P0014-primary | EV000061;EV000062;EV000115 | directions/wave-transparent-composites/wiki/papers/Yu-2024-Low-Carbon-SiBCN#E3 | Partial
EV000064 | P0014 | Both | C5：碳与介电的因果可说到什么程度？ | SiBCN-A/B/C及制备温度系列 | 前驱体组成与裂解温度共同改变 | 制备Ar中1000—1400℃；另C-1000测试100—800℃，高温测试气氛NR | NA | NA | NA | NA | NR；不由介电自动推透射率 | NA | 较少甲基对应较低残碳；高裂解温度使有序碳增加并提高介电响应。 | 具体支持及限制见本条；作者解释不等于因果验证 | 其他变量及数据对应限制见Limitation | Author-interpretation | Within-paper uncontrolled | §3.1/3.2/3.4；Fig.5—7/10；PDF p5—8 | 作者以碳含量/有序化解释介电差别，可作为竞争变量线索，不是已量化的独立因果关系。 | TableS1已核：1000℃Si/B/C/N原子组成不能替代游离碳、sp2体积分数或体相含量；XPS有O而表中未列，归一化不明。组成/孔隙/密度/局部碳结构共变，仍缺独立电导归因。 | Yes | Author-interpretation | Checked | 2026-09-26：主MD相关方法/结果/讨论及本条PDF图表核查；本条范围见Source_Location。当时未读独立SI，不升级旧paper整页。 2026-09-30增量：读取SI DOCX全部文字/图注/TableS1；目视核S6及S3、用户两张截图，并回查主PDF p2 §2.4、p4 §3.1、p5及p7—8相关讨论。S1/S2/S4/S5仅图注导航，未完整核谱/拟合；保留旧核查范围。 | Q22的TableS1缺件已解决；Q43组成归一化/检测范围未明，共变量未消除。 | Unclear | DG-P0014-primary | EV000060;EV000061;EV000114 | directions/wave-transparent-composites/wiki/papers/Yu-2024-Low-Carbon-SiBCN#E4 | Partial
EV000065 | P0015 | Both | C3/C4：核壳及网络结构是否有直接依据？ | 图1纳米线气凝胶及局部TEM | 900℃空气去碳/氧化制备后 | 制备1570℃N2/3 h及900℃空气/5 h；另1200℃空气/1 h；高温介电25—1000℃ | SEM为交织纳米线；TEM局部晶态核/非晶外层；XPS Si-N/Si-O，XRD α-Si3N4峰。 | SEM/TEM、XPS/XRD；未读ESM元素映射 | NA | NA | NR；不由介电自动推透射率 | NA | NA | 具体支持及限制见本条；作者解释不等于因果验证 | 其他变量及数据对应限制见Limitation | Direct | Within-paper uncontrolled | §2.2/3.1；Fig.1(e—i)；PDF p4 | 主文SEM/TEM及XPS/XRD支持核壳纳米线网络的结构描述；不由核壳存在直接推界面极化。 | 局部视野不能定量所有壳层厚度/成分分布；本条未采用ESM中未读取图作为证据。 | No | Observation | Checked | 2026-09-26：主MD相关方法/结果/讨论及本条PDF图表核查；本条范围见Source_Location。未读独立SI，不升级旧paper整页。 | NA | Unclear | DG-P0015-primary | EV000066;EV000068 | NA | Sufficient
EV000066 | P0015 | Both | C4：低密度网络的RT介电如何？ | RT密度9—26 mg/cm³系列 | 不同密度，非同一试样变化 | 制备1570℃N2/3 h及900℃空气/5 h；另1200℃空气/1 h；高温介电25—1000℃ | NA | NA | RT εr 1.02—1.06、tanδ 4.3×10⁻⁵—1.4×10⁻³；跨密度/频点范围。 | 高Q法，50 mm直径×3 mm；RT图8—18 GHz；主文方法总范围7—18 GHz。 | NR；不由介电自动推透射率 | NA | NA | 具体支持及限制见本条；作者解释不等于因果验证 | 其他变量及数据对应限制见Limitation | Direct | Within-paper uncontrolled | §2.3/3.5；Fig.5(a,b)；PDF p9 | 该密度系列的RT介电常数接近1，但损耗不随密度简单单调变化，不能仅按密度做全性能排名。 | 没有足够误差说明把极低损耗末位作纪录；尺寸/密度与承载复合体不同；不以低ε推直接透射。 | No | Observation | Checked | 2026-09-26：主MD相关方法/结果/讨论及本条PDF图表核查；本条范围见Source_Location。未读独立SI，不升级旧paper整页。 | NA | Unclear | DG-P0015-primary | EV000065;EV000067 | directions/wave-transparent-composites/wiki/papers/Zhang-2023-Si3N4-SiO2-Nanowire-Aerogels#E3 | Sufficient
EV000067 | P0015 | Both | B4：高温ε稳定是否意味着损耗稳定？ | 图5(c,d)，密度10 mg/cm³ | 按图测试温度25—1000℃ | 制备1570℃N2/3 h及900℃空气/5 h；另1200℃空气/1 h；高温介电25—1000℃ | NA | NA | ε约1.02—1.05；1000℃tanδ约3.5×10⁻³—5.5×10⁻³；非全频严格<5×10⁻³。 | 图注7—20 GHz，与§2.3方法7—18 GHz不同；高温夹具、气氛/平衡与升降温流程NR。 | NR；不由介电自动推透射率 | NA | NA | 具体支持及限制见本条；作者解释不等于因果验证 | 其他变量及数据对应限制见Limitation | Direct | Within-paper uncontrolled | §2.3/3.5、结论；Fig.5(c,d)；PDF p9 | 图示温度系列中ε变化较小而损耗随温度总体升高；只支持这组温度响应，不支持长期/可逆稳定。 | 不是1200℃热后系列的同试样确认；不能把机械100次循环当介电循环。 | Yes | Observation | Partial | 2026-09-26：主MD相关方法/结果/讨论及本条PDF图表核查；本条范围见Source_Location。未读独立SI，不升级旧paper整页。 | Q24：高温方法覆盖和频率扩展未明确；可按图呈现趋势，暂停完整频段定量基准。 | Unclear | DG-P0015-primary | EV000068;EV000069 | directions/wave-transparent-composites/wiki/papers/Zhang-2023-Si3N4-SiO2-Nanowire-Aerogels#E4 | Partial
EV000068 | P0015 | Both | B3/B4：热后结构和介电怎样对应？ | 未处理与1200℃空气1 h系列 | 热后比较；介电实际测量温度NR | 制备1570℃N2/3 h及900℃空气/5 h；另1200℃空气/1 h；高温介电25—1000℃ | FTIR新增1074 cm⁻¹特征、EDS中O/N变化、XRD/SEM接点观察；不单独量化SiO2相分数。 | FTIR/EDS/XRD/SEM；Fig.3(i)介电 | Fig.3(i)热后ε略降，tanδ在多数所绘频点较低；不从图估精确保持率。 | Fig.3(i)7—18 GHz；测量温度NR；密度未在该子图明确。 | NR；不由介电自动推透射率 | NA | NA | 具体支持及限制见本条；作者解释不等于因果验证 | 其他变量及数据对应限制见Limitation | Direct | Within-paper uncontrolled | §3.3；Fig.3(c—i)；PDF p6 | 同处理条件下有氧化结构变化与介电变化并列资料；批次/密度对应不足，保留关联层级。 | Fig.3(f)22 mg/cm³、h为15/19 mg/cm³，不能并作一个试样；ESM长时热处理未读。 | Yes | Observation | Checked | 2026-09-26：主MD相关方法/结果/讨论及本条PDF图表核查；本条范围见Source_Location。未读独立SI，不升级旧paper整页。 | Q25：Fig.3结构/电测密度与样品映射，影响机制连接。 | Unclear | DG-P0015-primary | EV000065;EV000067 | NA | Sufficient
EV000069 | P0015 | Both | B5/C5：氧化与高温损耗解释是否独立验证？ | 热后系列及高温测量系列 | 两种不同状态、不同密度系列 | 制备1570℃N2/3 h及900℃空气/5 h；另1200℃空气/1 h；高温介电25—1000℃ | NA | NA | NA | NA | NR；不由介电自动推透射率 | NA | 作者分别归因于氧化生成较低介电SiO2，以及残余干凝胶随温度引起额外损耗。 | 具体支持及限制见本条；作者解释不等于因果验证 | 其他变量及数据对应限制见Limitation | Author-interpretation | Within-paper uncontrolled | §3.3/3.5；Fig.3、5；PDF p6、9 | 更多SiO2与热后介电下降、残余干凝胶与高温损耗增加是作者的两种条件性解释，不能合并为已证实统一机制。 | 没有排除含水、密度变化及其他电学通道；未给干凝胶量/电导与介电同步控制，热后与原位系列不可直接配对。 | No | Author-interpretation | Checked | 2026-09-26：主MD相关方法/结果/讨论及本条PDF图表核查；本条范围见Source_Location。未读独立SI，不升级旧paper整页。 | NA | Different-state | DG-P0015-primary | EV000067;EV000068 | directions/wave-transparent-composites/wiki/papers/Zhang-2023-Si3N4-SiO2-Nanowire-Aerogels#E4 | Partial
EV000070 | P0016 | C | C4：BN含量能否作为独立孔隙变量？ | S0.5BN—S7BN | 热压1650℃、20MPa、0.5h、N2；水淬800—1100℃口径；介电为制备态室温 | 热压1650℃、20MPa、0.5h、N2；水淬800—1100℃口径；介电为制备态室温 | SiO2:BN摩尔比1:0.5—1:7；相对密度97.2→91.1%，S3/S4为96.7/96.8%，并非严格单调；IOP 1.72→26.7。 | 阿基米德密度/理论密度；不同面XRD强度比IOP | NA | NA | 未见本条直接透射测量；不以ε替代透射率 | NA | NA | 观察、模型与解释按本条类型及限制使用 | 组成、孔隙、方法或状态混杂见本条Limitation | Direct | Within-paper uncontrolled | §2/3.1；Table1/2，PDF p3 | 组成、相对密度和BN取向同时变化，不能把介电变化单独归于孔隙。 | 相对密度不是开孔率；理论密度输入与取向影响需保留；不把含量当唯一变量。 | No | Observation | Checked | 2026-09-28定向复核：主MD研究问题、§2方法、§3.1—3.4/结论；PDF p3 Table1/2、p6 Fig.4/5与式5、p7 Fig.6/7、p9 Fig.10；图7热状态冲突保留。 本行范围见Source_Location；旧页draft不变。 | NA | Unclear | DG-P0016-primary | EV000071;EV000072 | directions/wave-transparent-composites/wiki/papers/Li-2017-BN-SiO2-Thermal-Shock#E1 | Sufficient
EV000071 | P0016 | C | C4：制备态介电的数值边界？ | S0.5BN—S7BN | 热压1650℃、20MPa、0.5h、N2；水淬800—1100℃口径；介电为制备态室温 | 热压1650℃、20MPa、0.5h、N2；水淬800—1100℃口径；介电为制备态室温 | NA | NA | 正文ε<4.62；Fig.10a S5BN低频超过该值，图示包络约3.95—4.76（目视）；tanδ约0.5—2.0×10^-3。 | 室温7—18 GHz，Φ50×2mm；PNA N5230A；非热震后测试。 | 未见本条直接透射测量；不以ε替代透射率 | NA | NA | 观察、模型与解释按本条类型及限制使用 | 组成、孔隙、方法或状态混杂见本条Limitation | Direct | Within-paper uncontrolled | §2/3.4；PDF p6正文、p9 Fig.10 | 支持制备态室温低介电系列，暂停4.62作为全频上限及跨文精确排名。 | 不按图估读制造精确均值；没有热震后介电，不能证明介电保持率。 | Yes | Observation | Partial | 2026-09-28定向复核：主MD研究问题、§2方法、§3.1—3.4/结论；PDF p3 Table1/2、p6 Fig.4/5与式5、p7 Fig.6/7、p9 Fig.10；图7热状态冲突保留。 本行范围见Source_Location；旧页draft不变。 | Q27：正文/图范围不符，需曲线原数据或勘误。 | Unclear | DG-P0016-primary | EV000070;EV000072 | directions/wave-transparent-composites/wiki/papers/Li-2017-BN-SiO2-Thermal-Shock#E4 | Partial
EV000072 | P0016 | C | C5：列出混合律是否等于验证？ | BN/SiO2/孔隙三相 | 热压1650℃、20MPa、0.5h、N2；水淬800—1100℃口径；介电为制备态室温 | 热压1650℃、20MPa、0.5h、N2；水淬800—1100℃口径；介电为制备态室温 | NA | NA | NA | NA | 未见本条直接透射测量；不以ε替代透射率 | NA | BN含量升高提高ε，孔隙抵消；lnε按体积分数混合。 | 列公式并与趋势定性比较，无独立模型预测图/误差。 | 组成、孔隙、方法或状态混杂见本条Limitation | Author-interpretation | Within-paper uncontrolled | §3.4式5；PDF p6 | 作者以Lichtenecker混合律解释趋势；未见逐样模型预测/残差，不能作为定量验证。 | 组元介电、体积分数、各向异性及其不确定性未形成可重现输入链；不能外推tanδ统一规律。 | No | Author-interpretation | Checked | 2026-09-28定向复核：主MD研究问题、§2方法、§3.1—3.4/结论；PDF p3 Table1/2、p6 Fig.4/5与式5、p7 Fig.6/7、p9 Fig.10；图7热状态冲突保留。 本行范围见Source_Location；旧页draft不变。 | NA | Unclear | DG-P0016-primary | EV000070;EV000071 | NA | Partial
EV000073 | P0016 | B | B2：热震强度可否替代介电稳定？ | S6BN热震强度系列 | 热压1650℃、20MPa、0.5h、N2；水淬800—1100℃口径；介电为制备态室温 | 热压1650℃、20MPa、0.5h、N2；水淬800—1100℃口径；介电为制备态室温 | NA | NA | NA | NA | 未见本条直接透射测量；不以ε替代透射率 | 初始212.2±13.5MPa；文称1000/1100℃水淬后227.5/209.3MPa，保留率107.1%/98.6%；每组机械测试5件。 | NA | 观察、模型与解释按本条类型及限制使用 | 组成、孔隙、方法或状态混杂见本条Limitation | Direct | Within-paper uncontrolled | §2/3.3；PDF p5正文、p6 Fig.5，基线Table2 p3 | 仅支持作者协议下水淬后残余强度；没有介电前后配对。 | 温度协议不全，保持率仅作者报告范围；不是原位强度、介电循环或热震次数序列。 | Yes | Observation | Checked | 2026-09-28定向复核：主MD研究问题、§2方法、§3.1—3.4/结论；PDF p3 Table1/2、p6 Fig.4/5与式5、p7 Fig.6/7、p9 Fig.10；图7热状态冲突保留。 本行范围见Source_Location；旧页draft不变。 | Q26：图轴ΔT与文中淬火温度区分；水温/保温/循环数NR，不能推寿命。 | Different-state | DG-P0016-primary | EV000071;EV000074;EV000075 | directions/wave-transparent-composites/wiki/papers/Li-2017-BN-SiO2-Thermal-Shock#E3 | Sufficient
EV000074 | P0016 | B | B3：热后表层相能精确定位到哪个温度？ | S6BN热后表层 | 热压1650℃、20MPa、0.5h、N2；水淬800—1100℃口径；介电为制备态室温 | 热压1650℃、20MPa、0.5h、N2；水淬800—1100℃口径；介电为制备态室温 | Fig.6不同温度出现棒状表层结构/高温气泡；Fig.7局部EDS与XRD支持含Si/O晶相，正文1000℃而图注900℃。 | 表层SEM/EDS/XRD | NA | NA | 未见本条直接透射测量；不以ε替代透射率 | NA | NA | 观察、模型与解释按本条类型及限制使用 | 组成、孔隙、方法或状态混杂见本条Limitation | Direct | Within-paper uncontrolled | §3.3；PDF p6正文、p7 Fig.6/7 | 表面形貌和Si/O富集晶体提供热后结构变化证据，但Fig.7热状态未决。 | 不擅定实际温度，不把EDS当精确化学计量或局部相当整体相分数。 | Yes | Observation | Partial | 2026-09-28定向复核：主MD研究问题、§2方法、§3.1—3.4/结论；PDF p3 Table1/2、p6 Fig.4/5与式5、p7 Fig.6/7、p9 Fig.10；图7热状态冲突保留。 本行范围见Source_Location；旧页draft不变。 | Q26：Fig.7正文1000℃与图注900℃不一致，保留两口径。 | Unclear | DG-P0016-primary | EV000073;EV000075 | NA | Partial
EV000075 | P0016 | B | B5：玻璃封孔是否证明介电恢复？ | 热后BN/SiO2 | 热压1650℃、20MPa、0.5h、N2；水淬800—1100℃口径；介电为制备态室温 | 热压1650℃、20MPa、0.5h、N2；水淬800—1100℃口径；介电为制备态室温 | NA | NA | NA | NA | 未见本条直接透射测量；不以ε替代透射率 | NA | 玻璃封孔/保护BN与表层晶体增强共同作用。 | 形貌、相和强度关联，未独立分离玻璃/孔隙/晶体贡献。 | 组成、孔隙、方法或状态混杂见本条Limitation | Author-interpretation | Within-paper uncontrolled | §3.3、结论；Fig.6/7 | 硼硅酸盐玻璃/表层晶体提高强度保持是作者解释，不能推成电磁自修复。 | 无热后介电测量；即使机械保持率高也不支持介电恢复。 | No | Author-interpretation | Checked | 2026-09-28定向复核：主MD研究问题、§2方法、§3.1—3.4/结论；PDF p3 Table1/2、p6 Fig.4/5与式5、p7 Fig.6/7、p9 Fig.10；图7热状态冲突保留。 本行范围见Source_Location；旧页draft不变。 | NA | Unclear | DG-P0016-primary | EV000071;EV000073;EV000074 | NA | Partial
EV000076 | P0017 | C | C4：CT缺陷率和孔隙率能否合并？ | 层合穿刺SiO2f/SiO2 | 800℃制备；氧乙炔烧蚀10s；介电测试温度NR | 800℃制备；氧乙炔烧蚀10s；介电测试温度NR | CT缺陷4.38vol%，裂纹2.63vol%，孔1.75vol%；密度约1.75g/cm³为另项体密度。 | XRM三维重建/体积分割 | NA | NA | 未见本条直接透射测量；不以ε替代透射率 | NA | NA | 观察、模型与解释按本条类型及限制使用 | 组成、孔隙、方法或状态混杂见本条Limitation | Direct | Within-paper uncontrolled | §2.2/3.1；PDF p2方法、p3 Fig.3及正文 | 可报告CT分割到的孔/裂纹，不能与阿基米德孔隙率直接合并。 | 检测尺度内缺陷分数，不是全尺度总孔隙；无同批织构介电系列。 | Yes | Observation | Checked | 2026-09-28定向复核：主MD研究问题、§2方法、§3.1—3.4/结论；PDF p2方法、p3 Fig.3—5、p6 Fig.8/9、p7 Fig.10/11；DIC未逐帧复算。 本行范围见Source_Location；旧页draft不变。 | Q29：缺CT体素尺寸、阈值/ROI与闭孔定义；总孔隙定量比较需补。 | Unclear | DG-P0017-primary | EV000077 | directions/wave-transparent-composites/wiki/papers/Wen-2026-Laminated-SiO2f-SiO2#E1 | Sufficient
EV000077 | P0017 | C | C4：结构案例对应何种介电证据？ | 制备态层合穿刺复合体 | 800℃制备；氧乙炔烧蚀10s；介电测试温度NR | 800℃制备；氧乙炔烧蚀10s；介电测试温度NR | NA | NA | ε约3；作者tanδ<0.004，图示最大约0.004，未数字化为严格上限。 | 12—18GHz波导，16×8×1.5mm；测试温度NR，未见高温装置或烧蚀后测试标识。 | 未见本条直接透射测量；不以ε替代透射率 | NA | NA | 观察、模型与解释按本条类型及限制使用 | 组成、孔隙、方法或状态混杂见本条Limitation | Direct | Within-paper uncontrolled | §2.2/3.4；PDF p2方法、p7 Fig.11a、p8正文 | 低介电曲线可作为该结构案例；测试温度未明确，不写室温或烧蚀后稳定。 | 单结构的频谱平稳不等于跨温度/热暴露稳定；不计算孔隙对ε的独立贡献。 | Yes | Observation | Checked | 2026-09-28定向复核：主MD研究问题、§2方法、§3.1—3.4/结论；PDF p2方法、p3 Fig.3—5、p6 Fig.8/9、p7 Fig.10/11；DIC未逐帧复算。 本行范围见Source_Location；旧页draft不变。 | Q28：旧页将未明确的介电测温写成室温，本次撤回；需要方法记录后再补温度。 | Unclear | DG-P0017-primary | EV000076;EV000078 | directions/wave-transparent-composites/wiki/papers/Wen-2026-Laminated-SiO2f-SiO2#E4 | Sufficient
EV000078 | P0017 | B | B3：烧蚀后形貌能否代表电学恢复？ | 氧乙炔10s后SiO2f/SiO2 | 800℃制备；氧乙炔烧蚀10s；介电测试温度NR | 800℃制备；氧乙炔烧蚀10s；介电测试温度NR | 表层孔/熔融区向内部较完整区过渡；前后XRD宽峰未见明显晶化峰。 | XRD、表面/截面SEM | NA | NA | 未见本条直接透射测量；不以ε替代透射率 | 无烧蚀后残余力学配对 | NA | 观察、模型与解释按本条类型及限制使用 | 组成、孔隙、方法或状态混杂见本条Limitation | Direct | Within-paper uncontrolled | §2.2/3.3；PDF p6 Fig.8/9、p7 Fig.10 | 短时烧蚀后仍有非晶衍射背景及表层形貌变化，但没有对应残余介电。 | 不将未检出峰解释为全部结构不变；热流/表面温度/重复数未核全，不能外推循环寿命。 | No | Observation | Checked | 2026-09-28定向复核：主MD研究问题、§2方法、§3.1—3.4/结论；PDF p2方法、p3 Fig.3—5、p6 Fig.8/9、p7 Fig.10/11；DIC未逐帧复算。 本行范围见Source_Location；旧页draft不变。 | NA | Different-state | DG-P0017-primary | EV000077 | directions/wave-transparent-composites/wiki/papers/Wen-2026-Laminated-SiO2f-SiO2#E3 | Sufficient
EV000079 | P0018 | C | C3：两类界面有哪些局部结构差异？ | Si3N4/BN与SiO2/BN局部界面 | 800℃1h N2 PIP六次属制备；介电测试温度NR；无服役热循环介电 | 800℃1h N2 PIP六次属制备；介电测试温度NR；无服役热循环介电 | Si3N4/BN边界较锐利；SiO2/BN约10nm过渡区、Si/O跨界面分布。 | 局部TEM/EDS线扫/映射 | NA | NA | 未见本条直接透射测量；不以ε替代透射率 | NA | NA | 观察、模型与解释按本条类型及限制使用 | 组成、孔隙、方法或状态混杂见本条Limitation | Direct | Within-paper uncontrolled | §3.3；PDF p8 Fig.5 | 局部TEM/EDS显示界面过渡程度不同，可用于界面结构证据，不能直接证明微波极化。 | 不代表全体界面或独立区分化学/残余应力；不同纤维物性也同时变化。 | No | Observation | Checked | 2026-09-28定向复核：主MD研究问题、制备/表征、界面与介电结果/讨论/结论；热学模型仅作上下文阅读未复算。PDF p3方法、p7 Fig.4、p8 Fig.5、p9 Fig.6、p11式20—24、p12 Fig.7。 本行范围见Source_Location；旧页draft不变。 | NA | Unclear | DG-P0018-primary | EV000080;EV000081;EV000082 | directions/wave-transparent-composites/wiki/papers/Chen-2026-Hybrid-Fibers-BN#E2 | Sufficient
EV000080 | P0018 | C | C3：界面剪切量属于何种证据？ | 两类纤维push-in | 800℃1h N2 PIP六次属制备；介电测试温度NR；无服役热循环介电 | 800℃1h N2 PIP六次属制备；介电测试温度NR；无服役热循环介电 | NA | 单纤维push-in/剪滞模型；5μm平冲头、30nm/s、最大1.5μm | NA | NA | 未见本条直接透射测量；不以ε替代透射率 | Si3N4/BN 92.32±15.28MPa；SiO2/BN 295.12±27.48MPa；τ=S0P0/(2π²r³Ef)，使用局部模量。 | NA | 观察、模型与解释按本条类型及限制使用 | 组成、孔隙、方法或状态混杂见本条Limitation | Indirect | Within-paper uncontrolled | §2.2/3.3式10；PDF p3方法、p7 Fig.4f—i | 压入曲线经剪滞模型换算显示两界面力学差异；不作为电学弛豫测量。 | 核作者图值/公式，未逐试样复算S0/P0/r；并非直接无模型读数，SiO2纤维局部开裂须保留。 | No | Model-output | Checked | 2026-09-28定向复核：主MD研究问题、制备/表征、界面与介电结果/讨论/结论；热学模型仅作上下文阅读未复算。PDF p3方法、p7 Fig.4、p8 Fig.5、p9 Fig.6、p11式20—24、p12 Fig.7。 本行范围见Source_Location；旧页draft不变。 | NA | NA | DG-P0018-primary | EV000079;EV000082 | directions/wave-transparent-composites/wiki/papers/Chen-2026-Hybrid-Fibers-BN#E2 | Partial
EV000081 | P0018 | C | C3：低损耗观察实际覆盖什么？ | 混编/BN三独立样品均值 | 800℃1h N2 PIP六次属制备；介电测试温度NR；无服役热循环介电 | 800℃1h N2 PIP六次属制备；介电测试温度NR；无服役热循环介电 | NA | NA | ε<3.8；作者tanδ均值约0.005且<0.01；图示为频谱平均记录。 | 12—18GHz波导，16×8×1.5mm；三独立样品；测试温度NR。 | 未见本条直接透射测量；不以ε替代透射率 | NA | NA | 观察、模型与解释按本条类型及限制使用 | 组成、孔隙、方法或状态混杂见本条Limitation | Direct | Within-paper uncontrolled | §2.2/3.4；PDF p3方法、p9 Fig.6e、p11正文 | 制备态混编复合体报告低介电参数，不等于界面极化机制已验证。 | 800℃为制备裂解温度，1073K热导测试不能移作介电测试条件。 | Yes | Observation | Checked | 2026-09-28定向复核：主MD研究问题、制备/表征、界面与介电结果/讨论/结论；热学模型仅作上下文阅读未复算。PDF p3方法、p7 Fig.4、p8 Fig.5、p9 Fig.6、p11式20—24、p12 Fig.7。 本行范围见Source_Location；旧页draft不变。 | Q28：未明确介电测温，不能延用旧页室温标签。 | Unclear | DG-P0018-primary | EV000079;EV000082;EV000083;EV000084 | directions/wave-transparent-composites/wiki/papers/Chen-2026-Hybrid-Fibers-BN#E3 | Sufficient
EV000082 | P0018 | C | C3/C5：电阻率与弛豫公式能否确证界面损耗被抑制？ | 作者多界面解释 | 800℃1h N2 PIP六次属制备；介电测试温度NR；无服役热循环介电 | 800℃1h N2 PIP六次属制备；介电测试温度NR；无服役热循环介电 | NA | NA | NA | NA | 未见本条直接透射测量；不以ε替代透射率 | NA | 高纤维电阻率→长界面弛豫时间→微波界面损耗低。 | 原文列纤维电阻率与公式，但无对应测法、τ数值/峰位或独立界面控制；q未逐样给出。 | 组成、孔隙、方法或状态混杂见本条Limitation | Author-interpretation | Within-paper uncontrolled | §3.4式22—24；PDF p11、Fig.6f p9 | 长弛豫时间抑制微波损耗仅作作者解释；需要单位约定和参数/频谱验证。 | 公式相容性不等于机制识别；密度/孔、吸湿和组分共同影响；本轮未给未经验证的τ计算。 | Yes | Author-interpretation | Checked | 2026-09-28定向复核：主MD研究问题、制备/表征、界面与介电结果/讨论/结论；热学模型仅作上下文阅读未复算。PDF p3方法、p7 Fig.4、p8 Fig.5、p9 Fig.6、p11式20—24、p12 Fig.7。 本行范围见Source_Location；旧页draft不变。 | Q30：式22的ε/σ单位制与换算、原始引用及电阻率方法需核；不直接将Ω·cm代入未明单位的公式。 | Unclear | DG-P0018-primary | EV000079;EV000080;EV000081;EV000084 | NA | Insufficient
EV000083 | P0018 | C | C5：同文控制材料是否证明全指标改善？ | Fig.7四种作者制备的对照 | 800℃1h N2 PIP六次属制备；介电测试温度NR；无服役热循环介电 | 800℃1h N2 PIP六次属制备；介电测试温度NR；无服役热循环介电 | NA | NA | Fig.7代表ε/tanδ：混编3.76/.0058；SiO2f/SiO2 3.30/.0044；Si3N4f/BN 4.03/.0033；Si3N4f/SiO2 3.95/.0038。 | 作者称同测试条件；雷达代表频点/平均方式NR；不能以近似均值反推频点。 | 未见本条直接透射测量；不以ε替代透射率 | NA | NA | 观察、模型与解释按本条类型及限制使用 | 组成、孔隙、方法或状态混杂见本条Limitation | Direct | Within-paper uncontrolled | §3.4末段、PDF p11—12 Fig.7 | 作者称同条件制备测试的四体系有性能取舍；不作为界面单变量对照或全频排名。 | 组元及基体同时改变；同测试条件不等于同批配对；不与Wen层合穿刺样品认作同一对照。 | Yes | Observation | Partial | 2026-09-28定向复核：主MD研究问题、制备/表征、界面与介电结果/讨论/结论；热学模型仅作上下文阅读未复算。PDF p3方法、p7 Fig.4、p8 Fig.5、p9 Fig.6、p11式20—24、p12 Fig.7。 本行范围见Source_Location；旧页draft不变。 | Q31：Fig.7代表值定义和各对照体积分数/孔隙未明，定量可比性受限。 | Unclear | DG-P0018-primary | EV000081;EV000084 | directions/wave-transparent-composites/wiki/papers/Chen-2026-Hybrid-Fibers-BN#E3 | Partial
EV000084 | P0018 | C | C5：匹配与混合律是否给出可验证预测？ | 混编双纤维/BN多相体系 | 800℃1h N2 PIP六次属制备；介电测试温度NR；无服役热循环介电 | 800℃1h N2 PIP六次属制备；介电测试温度NR；无服役热循环介电 | NA | NA | NA | NA | 未见本条直接透射测量；不以ε替代透射率 | NA | 组元介电接近及孔隙降低有效ε；式21为二组元表达用于解释多组元。 | 列组元参考ε及公式；无逐组预测、几何/各向异性校核或残差。 | 组成、孔隙、方法或状态混杂见本条Limitation | Author-interpretation | Within-paper uncontrolled | §3.4式20/21；PDF p11 | 列出混合/有效介质公式是解释框架，尚缺实际多相输入和预测误差，不能称模型完成验证。 | “越匹配ε越低”不能直接变成普适单调规律；本轮仅评价证据覆盖，未给独立物理模型结论。 | Yes | Author-interpretation | Checked | 2026-09-28定向复核：主MD研究问题、制备/表征、界面与介电结果/讨论/结论；热学模型仅作上下文阅读未复算。PDF p3方法、p7 Fig.4、p8 Fig.5、p9 Fig.6、p11式20—24、p12 Fig.7。 本行范围见Source_Location；旧页draft不变。 | Q30：双纤维/BN/孔如何映射模型、温频依赖输入及原始模型适用条件需补。 | Unclear | DG-P0018-primary | EV000079;EV000081;EV000082;EV000083 | NA | Insufficient
EV000085 | P0019 | Both | B2：图中温度是制备温度还是服役暴露？ | SiO2f/SiO2(PESO)；条件见本行 | 硅溶胶路线450℃空气2h反复浸渍；PESO涂覆预制体浸渍/分级固化至质量差<1%；450℃空气2h、2℃/min降至室温，再2℃/min升600℃保持2h。未把后段气氛缺项补齐。 | 制备态；600℃后冷却细节及800/1000℃系列完整协议NR | NA | NA | NA | 测温、试样尺寸/取向、夹具、校准、重复数NR；方法频段与图示冲突，见EV000091 | 未报告实测透射；不能由低ε自动推出 | NA | NA | NA | 基体、孔隙、残碳/水分及涂层共同变化，未作单变量隔离 | Direct | Within-paper uncontrolled | PDF p4—5 §2.2.3—2.2.5；p20 Table3；p25 Fig.16 | 本文主要温度系列属于制备陶瓷化，不能记为原位高温介电或服役热循环；防潮表层另有处理系列。 | 已核过程分类；完整高温系列不可由基础制备流程外推。 | Yes | Observation | Checked | 当前主PDF相关方法/正文及本行图表；PDF p4—5 §2.2.3—2.2.5；p20 Table3；p25 Fig.16。未读独立SI，缓存不用作数值或页码依据。 | Q35：Table3首点400℃，Fig.16首点450℃；不擅配。同批及高温追加处理时间/气氛不全。 | Unclear | P0019-internal-series; external independence Unknown | EV000088;EV000091;EV000095 | NA | Sufficient
EV000086 | P0019 | C | C5：低残碳属于何种对象，是否单调？ | PESO热解产物，非纤维复合体 | 450/600/800/1000℃处理；Fig.8同温标签2h；空气热解语境 | 制备/处理后；非原位高温介电 | C分别0.28/0.471/0.107/0.035 wt%；未热解25.9 wt% | 正文称碳硫与氮氧分析仪；表1组成 | NA | 测温、试样尺寸/取向、夹具、校准、重复数NR；方法频段与图示冲突，见EV000091 | 未报告实测透射；不能由低ε自动推出 | NA | NA | NA | 基体、孔隙、残碳/水分及涂层共同变化，未作单变量隔离 | Direct | Within-paper uncontrolled | PDF p13 Table1及分析仪器说明；p14 §3.1.3 | Table1报告的是独立PESO热解产物组成；碳含量随所列处理温度并非单调下降，不能直接作为含PI/BNNS界面的整复合体残碳。 | 核表中数值与对象；重复数/不确定度NR，不把低碳归于每个界面。 | No | Observation | Checked | 当前主PDF相关方法/正文及本行图表；PDF p13 Table1及分析仪器说明；p14 §3.1.3。未读独立SI，缓存不用作数值或页码依据。 | NA | Unclear | P0019-internal-series; external independence Unknown | EV000087;EV000091;EV000096 | NA | Sufficient
EV000087 | P0019 | Both | B3/C5：XRD是否足够证实晶化？ | PESO热解产物450/600/800/1000℃，2h | 制备条件系列；同批/同试样映射NR | 制备/处理后；非原位高温介电 | 约22°宽峰，强度/宽度随处理变化；没有相分数结果 | XRD | NA | 测温、试样尺寸/取向、夹具、校准、重复数NR；方法频段与图示冲突，见EV000091 | 未报告实测透射；不能由低ε自动推出 | NA | NA | NA | 基体、孔隙、残碳/水分及涂层共同变化，未作单变量隔离 | Direct | Within-paper uncontrolled | PDF p13 Fig.8及末段；p14首段 | Fig.8呈宽弥散峰；正文同时使用无明显晶化与600℃以上晶化开始的描述，不能据此确认整复合体发生定量相转变。 | 可保留宽峰观察；不能把作者的晶化解释当定量证实，也不能外推整复合体相组成。 | Yes | Observation | Partial | 当前主PDF相关方法/正文及本行图表；PDF p13 Fig.8及末段；p14首段。未读独立SI，缓存不用作数值或页码依据。 | Q36：无明显晶化与晶化开始的口径冲突；需原始谱/峰分析。 | Unclear | P0019-internal-series; external independence Unknown | EV000086;EV000093 | NA | Partial
EV000088 | P0019 | C | C4：孔隙是什么定义，是否与界面/工艺分离？ | SiO2f/SiO2(PESO)；条件见本行 | 制备温度标签400/600/800/1000℃；体积法密度5件均值；水浸阿基米德开孔，负压至少30min | 制备/处理后；非原位高温介电 | PESO开孔17.2±0.2/15.1±0.3/16.8±0.2/17.7±0.3%；密度1.68±0.03/1.69±0.02/1.70±0.02/1.70±0.02 g/cm3。600℃硅溶胶对照17.1±0.3%、1.63±0.02 g/cm3。 | 体积质量法；水浸阿基米德开孔率 | NA | 测温、试样尺寸/取向、夹具、校准、重复数NR；方法频段与图示冲突，见EV000091 | 未报告实测透射；不能由低ε自动推出 | NA | NA | NA | 基体、孔隙、残碳/水分及涂层共同变化，未作单变量隔离 | Direct | Within-paper uncontrolled | PDF p5—6 §2.3式1/2；p20 Table3 | Table3给出开孔率而非总孔隙；PESO路线与硅溶胶路线同时改变基体及界面，不能把性能差异独立归于孔或界面。 | 仅同配方系列定性对应；不同孔定义不混排，不由密度算出未报告闭孔。 | Yes | Observation | Checked | 当前主PDF相关方法/正文及本行图表；PDF p5—6 §2.3式1/2；p20 Table3。未读独立SI，缓存不用作数值或页码依据。 | Q35：400/450℃标签不得混配；未说明批次与介电一一对应，±统计含义NR。 | Unclear | P0019-internal-series; external independence Unknown | EV000085;EV000089;EV000091 | NA | Sufficient
EV000089 | P0019 | C | C3：名义双层界面实际有什么表征？ | SiO2、SiO2/BNNSs、名义PyC-SiO2/BNNSs涂覆纤维 | SiO2/BNNSs在450℃空气2h；5% PI溶液浸渍并100→250℃分级成膜，作者称双界面 | 制备/处理后；非原位高温介电 | 局部表面涂覆形貌不同；正文称PI薄膜，图注名义PyC | SEM表面像；不是最终复合体连续界面截面统计 | NA | 测温、试样尺寸/取向、夹具、校准、重复数NR；方法频段与图示冲突，见EV000091 | 未报告实测透射；不能由低ε自动推出 | NA | NA | NA | 基体、孔隙、残碳/水分及涂层共同变化，未作单变量隔离 | Direct | Within-paper uncontrolled | PDF p4 §2.2.3；p16—17 Fig.11 | Fig.11给出不同涂覆纤维的局部表面形貌，支持涂覆状态不同；不能证实最终复合体中连续PyC层的厚度、存留量或电学作用。 | 图像可支持局部形貌差异；不证明全包覆或界面极化，基体/工艺亦改变。 | Yes | Observation | Checked | 当前主PDF相关方法/正文及本行图表；PDF p4 §2.2.3；p16—17 Fig.11。未读独立SI，缓存不用作数值或页码依据。 | Q35：PI成膜/名义PyC与后续空气陶瓷化后的真实界面组成未对应，厚度/碳态NR。 | Unclear | P0019-internal-series; external independence Unknown | EV000090;EV000091;EV000092 | NA | Partial
EV000090 | P0019 | Both | C3/B4：力学改善能否代表高温透波稳定？ | SiO2f/SiO2(PESO)；条件见本行 | 烧结标签450/600/800/1000℃；机械测量温度按方法为室温；三点弯曲3×4×40mm，跨距30mm，0.5mm/min | 制备/处理后；非原位高温介电 | Fig.13 PESO路线断口可见纤维拉出；硅溶胶路线较少。仅局部断口，不单独量化界面强度。 | SEM断口 | NA | 测温、试样尺寸/取向、夹具、校准、重复数NR；方法频段与图示冲突，见EV000091 | 未报告实测透射；不能由低ε自动推出 | Table4 PESO弯曲65.7/63.3/25.1/3.7 MPa；硅溶胶51/41.1/11/3.1 MPa。600℃KIC分别2.52/2.36 MPa·m^1/2，属作者按其方法报告，未重算。 | NA | NA | 基体、孔隙、残碳/水分及涂层共同变化，未作单变量隔离 | Direct | Within-paper uncontrolled | PDF p6—7机械方法；p21 Fig.13；p22 Table4/Fig.14 | Table4报告制备温度升高时复合体室温弯曲强度大幅降低；600℃制备态力学收益与拉出形貌不能证明介电机制或高温服役可靠性。 | 支持作者所报告的力学边界；不使用文内600℃标准测试措辞覆盖明确室温方法，不与介电合成同试样链条。 | Yes | Observation | Checked | 当前主PDF相关方法/正文及本行图表；PDF p6—7机械方法；p21 Fig.13；p22 Table4/Fig.14。未读独立SI，缓存不用作数值或页码依据。 | Q35：处理完整协议/批次不全；机械方法4—6与8次表述不一致，KIC和J/m2不互换。 | Unclear | P0019-internal-series; external independence Unknown | EV000085;EV000089;EV000091 | NA | Sufficient
EV000091 | P0019 | Both | C2/B4：能否引用2—18GHz全频低损耗？ | SiO2f/SiO2(PESO)；条件见本行 | 复合体Fig.16处理标签450/600/800/1000℃；同条件系列，完整高温协议NR | 制备/处理后；非原位高温介电 | NA | NA | 正文ε约2.6/tanδ<0.01；图16(b)450℃曲线局部约0.014，超过0.01；图16(a)600℃曲线约16GHz附近尖峰/下冲超出2.4—2.6。仅目视近似，不提取精确谱或认定伪影。 | VNA MS4644A；方法X波段8.2—12.4GHz，图16及正文2—18GHz；测温/夹具/尺寸/取向/重复/校准NR。Fig9是PESO产物，不能混为复合体。 | 未报告实测透射；不能由低ε自动推出 | NA | NA | NA | 基体、孔隙、残碳/水分及涂层共同变化，未作单变量隔离 | Direct | Within-paper uncontrolled | PDF p7 §2.3；p24—25 §3.3.5/Fig.16；p28结论 | 本文提供不同处理温度下介电曲线，但方法频段、图中局部变化和正文全频上限冲突；不采用全频ε=2.4—2.6且tanδ<0.01的无条件结论。 | 原文曲线存在可用线索，但在冲突解决前不作全频定量排名、机制拟合或高温稳定证据。 | Yes | Observation | Partial | 当前主PDF相关方法/正文及本行图表；PDF p7 §2.3；p24—25 §3.3.5/Fig.16；p28结论。未读独立SI，缓存不用作数值或页码依据。 | Q33频段/方法及测温；Q34图文上限与局部尖峰；Q35完整热史。 | Unclear | P0019-internal-series; external independence Unknown | EV000085;EV000088;EV000092 | NA | Partial
EV000092 | P0019 | C | C3/C5：16GHz特征是否证明界面极化？ | SiO2f/SiO2(PESO)；条件见本行 | 制备条件系列；同批/同试样映射NR | 制备/处理后；非原位高温介电 | NA | NA | NA | 测温、试样尺寸/取向、夹具、校准、重复数NR；方法频段与图示冲突，见EV000091 | 未报告实测透射；不能由低ε自动推出 | NA | Maxwell–Wagner、局部共振及Si–OH/Si–O–Si弛豫 | 介电谱与局部形貌；未量化各机制贡献或弛豫时间 | 基体、孔隙、残碳/水分及涂层共同变化，未作单变量隔离 | Author-interpretation | Within-paper uncontrolled | PDF p25 §3.3.5 Fig.16后解释段；p4—7方法 | 作者将约16GHz特征解释为界面极化、共振和偶极弛豫的协同；该文没有提供足以区分这些解释的电导/弛豫参数及受控界面电学系列。 | 已核作者确实如此解释；不足以确认其机制。测量/反演问题也未排除，不先判曲线异常原因。 | Yes | Author-interpretation | Checked | 当前主PDF相关方法/正文及本行图表；PDF p25 §3.3.5 Fig.16后解释段；p4—7方法。未读独立SI，缓存不用作数值或页码依据。 | Q36：须核独立电导、松弛尺度、方法频段和控制设计；不能用机械界面代替电学验证。 | Unclear | P0019-internal-series; external independence Unknown | EV000089;EV000091 | NA | Insufficient
EV000093 | P0019 | C | C5：引用Debye公式是否构成定量验证？ | PESO热解产物的解释，非整复合体模型 | 制备条件系列；同批/同试样映射NR | 制备/处理后；非原位高温介电 | NA | NA | NA | 测温、试样尺寸/取向、夹具、校准、重复数NR；方法频段与图示冲突，见EV000091 | 未报告实测透射；不能由低ε自动推出 | NA | 以N、αe、αd、u降低解释低k；后文用声子/Debye温度解释u | 仅公式和文字，无各参数实测输入、计算输出或预测误差 | 基体、孔隙、残碳/水分及涂层共同变化，未作单变量隔离 | Author-interpretation | Within-paper uncontrolled | PDF p15 Eq.21及后两段 | 式21只作定性解释且u的含义在同页由偶极相关量转成Debye温度；定义不一致，不作为可复用定量模型或已证机制。 | 只能记录解释及其内部问题，不能标Model-output或作为Ready支持。 | Yes | Author-interpretation | Partial | 当前主PDF相关方法/正文及本行图表；PDF p15 Eq.21及后两段。未读独立SI，缓存不用作数值或页码依据。 | Q36：同页符号定义冲突；需原始理论/单位约定澄清；不代替作者修正式子。 | Unclear | P0019-internal-series; external independence Unknown | EV000086;EV000087;EV000092 | NA | Insufficient
EV000094 | P0019 | Both | B2/C5：防潮外层与内部界面是否同一变量？ | 另施PESO防潮外层的复合体 | 200/400/600/800℃处理；正文仅明确200℃2h，不能扩写所有温度都2h；完整气氛/冷却/浸水协议NR | 防潮涂层热处理后；与主体制备系列分开 | Table7吸水率0.4/0.61/1.21/8.7%；不视为直接孔结构定量 | 作者表列吸水率；具体浸水时长/温度/饱和条件NR | NA | 测温、试样尺寸/取向、夹具、校准、重复数NR；方法频段与图示冲突，见EV000091 | 未报告实测透射；不能由低ε自动推出 | NA | NA | NA | 基体、孔隙、残碳/水分及涂层共同变化，未作单变量隔离 | Direct | Within-paper uncontrolled | PDF p26—27 §3.3.7/Table7 | Table7显示防潮外层处理温度增加伴随吸水率上升；这是外表面防潮层系列，不能当内部BN/PyC界面服役稳定的验证。 | 限定为表列趋势，非经完整方法复现；不把水吸附变化直接当介电变化。 | Yes | Observation | Checked | 当前主PDF相关方法/正文及本行图表；PDF p26—27 §3.3.7/Table7。未读独立SI，缓存不用作数值或页码依据。 | Q37：防潮施工、热史、吸水协议及与Fig18介电的湿度状态/样品映射未明。 | Unclear | P0019-internal-series; external independence Unknown | EV000095;EV000096 | NA | Sufficient
EV000095 | P0019 | Both | B4：热后防潮涂层介电系列能证明恢复吗？ | PESO防潮外层复合体 | 图18温度标签200—1000℃；正文语境为涂层处理温度，非明确原位介电测温 | 热处理后响应，具体冷却/介电测温NR | NA | NA | Fig18目视约2.51—2.63，700℃标签处最高；代表频率/平均口径NR。Table6对照ε2.38、涂覆2.5，未注明其湿度/温频，不合并进Fig18。 | 测温、试样尺寸/取向、夹具、校准、重复数NR；方法频段与图示冲突，见EV000091 | 未报告实测透射；不能由低ε自动推出 | NA | NA | NA | 基体、孔隙、残碳/水分及涂层共同变化，未作单变量隔离 | Direct | Within-paper uncontrolled | PDF p27—28 §3.3.7/Fig.18及Table6 | Fig.18呈随涂层处理温度先升后降的ε曲线，但没有循环/冷却恢复序列，不能解释为可逆稳定；湿态/干态配对也未明确。 | 只能作有条件的热后响应线索，不给温频可比排名或涂层介电保持率；有机外层是陶瓷本体的边界背景。 | Yes | Observation | Partial | 当前主PDF相关方法/正文及本行图表；PDF p27—28 §3.3.7/Fig.18及Table6。未读独立SI，缓存不用作数值或页码依据。 | Q33方法频段/频点及测温；Q37湿度状态/热史/批次；Table6吸水0.4而邻文约0.6，保留冲突。 | Unclear | P0019-internal-series; external independence Unknown | EV000094;EV000096 | NA | Partial
EV000096 | P0019 | Both | C5/B5：700℃ε峰是否证实残碳作用？ | PESO防潮外层 | 制备条件系列；同批/同试样映射NR | 制备/处理后；非原位高温介电 | NA | NA | NA | 测温、试样尺寸/取向、夹具、校准、重复数NR；方法频段与图示冲突，见EV000091 | 未报告实测透射；不能由低ε自动推出 | NA | 有机基团热氧化，700℃氧不足/游离碳，900—1000℃趋于氧化成SiO2 | 温度—ε曲线，缺涂层原位/热后化学量与同试样电学对应 | 基体、孔隙、残碳/水分及涂层共同变化，未作单变量隔离 | Author-interpretation | Within-paper uncontrolled | PDF p27 §3.3.7解释段；p13 Table1；p28 Fig.18 | 作者用氧不足导致游离碳解释防潮涂层700℃的ε峰；本文未给该涂层700℃残碳定量/谱学对应，独立PESO产物Table1不能代替它。 | 已核作者解释；不能作已确立残碳机制。 | Yes | Author-interpretation | Checked | 当前主PDF相关方法/正文及本行图表；PDF p27 §3.3.7解释段；p13 Table1；p28 Fig.18。未读独立SI，缓存不用作数值或页码依据。 | Q37：需对应状态残碳、含水量/密度及介电配对；不能挪用基体数据。 | Unclear | P0019-internal-series; external independence Unknown | EV000086;EV000094;EV000095 | NA | Insufficient
EV000097 | P0020 | C | C2：介电测试的真实对象是什么？ | M10Bx凝胶前驱体与石蜡混样；不是吸湿试验用涂覆片 | MTES:B(OH)3=10:x；x=0—4，x=5析出后未进入主要讨论 | 200℃3h成膜制备态，非服役循环 | NA | NA | NA | 方法VNA N5245A，2—18GHz；50wt%样品与石蜡混合，外径7/内径3mm；测温/厚度/取向/校准/重复数NR | 未见整复合体透射实测 | NA | NA | NA | B配比同时改变黏度、固含、覆盖/孔结构；湿度与对象不同，未作独立电学归因 | Direct | Within-paper uncontrolled | PDF p3 §2.4；p9 Fig.10图注 | 方法明确采用50wt%样品/石蜡同轴混样，Fig10图注指200℃3h处理的凝胶前驱体；不能将其直接登记为整块涂覆SiO2f/SiO2或纯涂层本征介电。 | 样品制粉细节/厚度NR；未报告反演去除石蜡贡献。不以数值低为跨对象转换依据。 | No | Observation | Checked | 已核主PDF方法及本行原图/正文：PDF p3 §2.4；p9 Fig.10图注；未读独立SI/引用原文。 | NA | NA | P0020-series; external independence Unknown; shared author Guangwu Wen with P0019 does not establish shared data | EV000099;EV000102;EV000104 | NA | Sufficient
EV000098 | P0020 | C | C5：是否只有B含量改变？ | M10Bx系列；实际测试对象见本行 | 涂覆浸泡30min，再10min两次；室温陈化24h、40℃3h、200℃3h；B投料/反应路线并非唯一影响结构因素 | 200℃3h成膜制备态，非服役循环 | M10B1—4黏度3/4/6/6 mPa·s；固含63.08/36.55/43.59/51.03 wt%；M10B5沉淀 | NA | NA | 方法VNA N5245A，2—18GHz；50wt%样品与石蜡混合，外径7/内径3mm；测温/厚度/取向/校准/重复数NR | 未见整复合体透射实测 | NA | NA | NA | B配比同时改变黏度、固含、覆盖/孔结构；湿度与对象不同，未作独立电学归因 | Direct | Within-paper uncontrolled | PDF p2 §2.2—2.3；p3 Table1；p8 Fig9 | B配比系列同时改变固含量、黏度及表面覆盖，不是等几何/等孔隙单变量电学控制。 | 只核作者配方和表值；不把相同名义配比当相同实际B量、密度或膜厚。 | No | Observation | Checked | 已核主PDF方法及本行原图/正文：PDF p2 §2.2—2.3；p3 Table1；p8 Fig9；未读独立SI/引用原文。 | NA | Unclear | P0020-series; external independence Unknown; shared author Guangwu Wen with P0019 does not establish shared data | EV000100;EV000103 | NA | Sufficient
EV000099 | P0020 | C | C5：高接触角是否等于最低吸湿？ | 200℃3h涂覆SiO2f/SiO2片；M10B1—4 | WCA水滴2μL、5次均值；吸湿50℃、96%湿度、72h，按(m2-m1)/m1计 | 200℃3h成膜制备态，非服役循环 | 作者WCA：M10B1 141.84°、M10B4 130.33°；M10B4 MA约0.33%；Fig8 M10B1约0.5%（仅图估）。Fig8纵轴为倒序，已核。 | 接触角、湿热前后称量 | NA | 方法VNA N5245A，2—18GHz；50wt%样品与石蜡混合，外径7/内径3mm；测温/厚度/取向/校准/重复数NR | 未见整复合体透射实测 | NA | NA | NA | B配比同时改变黏度、固含、覆盖/孔结构；湿度与对象不同，未作独立电学归因 | Direct | Within-paper uncontrolled | PDF p3—4 WCA/MA方法；p6正文、p7 Fig7/8、p8正文 | M10B1接触角高于M10B4，但M10B4吸湿最低；静态接触角不能代替规定湿热条件下的吸湿评价。 | MA重复数及误差棒统计含义NR；不能推出不同温频下介电保持率。 | No | Observation | Checked | 已核主PDF方法及本行原图/正文：PDF p3—4 WCA/MA方法；p6正文、p7 Fig7/8、p8正文；未读独立SI/引用原文。 | NA | Unclear | P0020-series; external independence Unknown; shared author Guangwu Wen with P0019 does not establish shared data | EV000097;EV000100;EV000104 | NA | Sufficient
EV000100 | P0020 | C | C4：SEM是否证明全部内部孔封闭？ | M10Bx系列；实际测试对象见本行 | MTES:B(OH)3=10:x；x=0—4，x=5析出后未进入主要讨论 | 200℃3h成膜制备态，非服役循环 | M10B1/2局部颗粒附着/孔间空隙；M10B3可见较大裂纹；M10B4表面网状微裂纹/孔。未给整体孔隙定量。 | SEM局部表面图，尺度10/100μm | NA | 方法VNA N5245A，2—18GHz；50wt%样品与石蜡混合，外径7/内径3mm；测温/厚度/取向/校准/重复数NR | 未见整复合体透射实测 | NA | NA | NA | B配比同时改变黏度、固含、覆盖/孔结构；湿度与对象不同，未作独立电学归因 | Direct | Within-paper uncontrolled | PDF p8 Fig9；p8—9形貌讨论 | Fig9显示不同涂层的局部覆盖及裂纹形貌，不能据此得到总孔隙率或三维连通性。 | 图像与作者孔填充解释分开；表面不代表全体内部孔，不能构建等孔隙控制。 | No | Observation | Checked | 已核主PDF方法及本行原图/正文：PDF p8 Fig9；p8—9形貌讨论；未读独立SI/引用原文。 | NA | Unclear | P0020-series; external independence Unknown; shared author Guangwu Wen with P0019 does not establish shared data | EV000098;EV000099;EV000103 | NA | Sufficient
EV000101 | P0020 | Both | B2：TG高残重是否等于高温防潮/透波稳定？ | M10B0—4凝胶前驱体；不是整复合体 | 空气TG，10℃/min至1000℃ | 升温分解过程；无介电同步测量 | 正文M10B0在1000℃残重34.91%；M10B1—4>75%；图6支持数量级/趋势。 | TG | NA | 方法VNA N5245A，2—18GHz；50wt%样品与石蜡混合，外径7/内径3mm；测温/厚度/取向/校准/重复数NR | 未见整复合体透射实测 | NA | NA | NA | B配比同时改变黏度、固含、覆盖/孔结构；湿度与对象不同，未作独立电学归因 | Direct | Within-paper uncontrolled | PDF p2—3 TG方法；p5正文；p7 Fig6(a) | 含B凝胶前驱体TG终点残重高于无B样品，但该结果不是涂覆复合体的高温介电或防潮保持率。 | 残余物可能发生化学转换；未用残重代替功能保持，也未补造热后介电。 | No | Observation | Checked | 已核主PDF方法及本行原图/正文：PDF p2—3 TG方法；p5正文；p7 Fig6(a)；未读独立SI/引用原文。 | NA | NA | P0020-series; external independence Unknown; shared author Guangwu Wen with P0019 does not establish shared data | EV000097;EV000102 | NA | Sufficient
EV000102 | P0020 | C | C2：原文介电数值/频段能直接引用吗？ | M10Bx系列；实际测试对象见本行 | MTES:B(OH)3=10:x；x=0—4，x=5析出后未进入主要讨论 | 200℃3h成膜制备态，非服役循环 | NA | NA | 正文M10B4 ε′2.32—2.51、ε″0.001—0.002、tanδ 5.5e−4—8.7e−3；图10(a)约11—12GHz局部ε′约2.6，超正文范围。按同频同状态定义，这组三个范围不能直接视作自洽全频包络；不自行改小数。 | 方法/图轴2—18GHz，结果文字2—8GHz；50wt%凝胶前驱体/石蜡同轴样；测温/重复数/含水状态NR | 未见整复合体透射实测 | NA | NA | NA | B配比同时改变黏度、固含、覆盖/孔结构；湿度与对象不同，未作独立电学归因 | Direct | Within-paper uncontrolled | PDF p3方法；p9 Fig10及正文 | Fig10混样介电可作定性配方比较；正文频段和ε′/ε″/tanδ范围需要澄清，暂不作全频精确基准或整复合体排名。 | 可保留M10B4与其他配方的图示差异；不能将正文范围当已核的2—18GHz精确上限。 | Yes | Observation | Partial | 已核主PDF方法及本行原图/正文：PDF p3方法；p9 Fig10及正文；未读独立SI/引用原文。 | Q38：需原始同频谱、实际范围口径、样品与石蜡比例及测试状态；不能用极值拼伪造一条曲线。 | Unclear | P0020-series; external independence Unknown; shared author Guangwu Wen with P0019 does not establish shared data | EV000097;EV000104 | NA | Partial
EV000103 | P0020 | C | C5：防潮改善的机制是否被分离验证？ | M10Bx系列；实际测试对象见本行 | MTES:B(OH)3=10:x；x=0—4，x=5析出后未进入主要讨论 | 200℃3h成膜制备态，非服役循环 | NA | NA | NA | 方法VNA N5245A，2—18GHz；50wt%样品与石蜡混合，外径7/内径3mm；测温/厚度/取向/校准/重复数NR | 未见整复合体透射实测 | NA | 表面孔填充减少物理吸附，羟基反应/甲基引入及B相关作用改变润湿/附着 | 前驱体谱学、局部SEM、接触角/吸湿结果的关联；没有逐项独立控制 | B配比同时改变黏度、固含、覆盖/孔结构；湿度与对象不同，未作独立电学归因 | Author-interpretation | Within-paper uncontrolled | PDF p4—6 FTIR/XPS讨论；p8—9 SEM/防潮解释 | 作者用孔填充、甲基/羟基变化及B相关相互作用解释防潮和附着改善；成分与形貌同时变化，未分离各贡献。 | 仅为作者解释；未完整核所有XPS分峰，且前驱体化学不能替代最终界面空间分布。 | Yes | Author-interpretation | Checked | 已核主PDF方法及本行原图/正文：PDF p4—6 FTIR/XPS讨论；p8—9 SEM/防潮解释；未读独立SI/引用原文。 | Q39：需明确膜厚/覆盖、总孔与控湿对照；附着等级不作定量界面强度，Table2等级1/2面积范围重叠未擅修。 | Unclear | P0020-series; external independence Unknown; shared author Guangwu Wen with P0019 does not establish shared data | EV000098;EV000099;EV000100 | NA | Partial
EV000104 | P0020 | C | C5：能否声称涂覆复合体受潮后介电不变？ | M10Bx系列；实际测试对象见本行 | MTES:B(OH)3=10:x；x=0—4，x=5析出后未进入主要讨论 | 200℃3h成膜制备态，非服役循环 | NA | NA | NA | 方法VNA N5245A，2—18GHz；50wt%样品与石蜡混合，外径7/内径3mm；测温/厚度/取向/校准/重复数NR | 未见整复合体透射实测 | NA | 低介电涂层对SiO2f/SiO2影响小 | 涂覆片的防潮数据+前驱体/石蜡混样介电，测试对象不同 | B配比同时改变黏度、固含、覆盖/孔结构；湿度与对象不同，未作独立电学归因 | Author-interpretation | Within-paper uncontrolled | PDF p3—4方法；p9介电讨论末句及Fig10 | 作者称M10B4对复合体介电影响小；本文所示证据未将涂覆片湿前/湿后与整块复合体介电一一对应，该强结论支持不足。 | 不把该论断升级为已证湿后低损耗；本文是有机表层背景，不增加内部陶瓷界面核心数量。 | Yes | Author-interpretation | Checked | 已核主PDF方法及本行原图/正文：PDF p3—4方法；p9介电讨论末句及Fig10；未读独立SI/引用原文。 | Q38：需要整复合体未涂/涂覆及相同湿度前后介电，原文未提供该配对。 | Unclear | P0020-series; external independence Unknown; shared author Guangwu Wen with P0019 does not establish shared data | EV000097;EV000099;EV000102 | NA | Insufficient
EV000105 | P0021 | Both | B2/C2：实际温频、仪器与状态是什么？ | 室温表2系列；高温仅0和10wt%/1275℃ | 抛光后双面银浆，650℃30min；热测试的升降温速率/气氛/停留/恢复和重复数NR | 制备后室温测量及原位测试温度系列；不是600℃水淬后的介电 | NA | NA | NA | 银浆电极650℃30min；圆片厚1.5mm/直径12mm；室温1MHz用Agilent4294A，高温用WayneKerr6500B/PST-2000HL/PCT10；气氛/停留/升降温速率及介电重复数NR | 未测GHz介电或透射 | NA | NA | NA | 组成、相、孔/裂纹、热史、电极与频率须分别考虑，不是结构单变量 | Direct | Within-paper uncontrolled | PDF p2—4 §2.2；p6 Fig5；p7末段 | 本文区分室温1MHz与30—700℃下10kHz/100kHz/1MHz测试；没有GHz实测，不能把此范围当微波性能验证。 | 限定于本文对象/方法；系列并列不等于同试样或机制已证。 | Yes | Observation | Checked | 已读相关方法及目视核本行PDF定位；未读独立SI/引用原文。 | Q41：测温协议缺项限制跨文定量比较与稳定性判断。 | NA | P0021-Wan2016-series; external independence Unknown; not counted as repeated validation | EV000109;EV000110;EV000111 | NA | Sufficient
EV000106 | P0021 | C | C4/C5：结构量能否独立于组成解释介电？ | 0/5/10/15/20wt% YSZ添加熔融石英；具体范围见本行 | 凝胶注模+无压烧结；主比较1275℃ | 制备后；具体热状态见本行 | 名义添加0/5/10/15/20wt%；显气孔率1.1±0.9/0.7±0.7/1.4±0.4/1.5±1.2/4.0±1.6%；原粉YSZ含5.2wt%Y2O3；Fig3标四方ZrO2和弱方石英峰，Fig2为局部裂纹/颗粒分布 | 蒸馏水阿基米德显气孔/体密度；5试样均值；SEM/BSE/XRD | NA | 银浆电极650℃30min；圆片厚1.5mm/直径12mm；室温1MHz用Agilent4294A，高温用WayneKerr6500B/PST-2000HL/PCT10；气氛/停留/升降温速率及介电重复数NR | 未测GHz介电或透射 | NA | NA | NA | 组成、相、孔/裂纹、热史、电极与频率须分别考虑，不是结构单变量 | Direct | Within-paper uncontrolled | PDF p2 Table1；p3 Fig2；p4 Table2/Fig3；p6讨论 | 1275℃同配比系列显示相与局部裂纹/显气孔信息，但不是等孔隙、等组成的内部界面对照。 | 显气孔不等于总孔；±含义未明；未定量XRD相分数或全体裂纹；峰未检出不能排除微量界面反应。 | No | Observation | Checked | 已读相关方法及目视核本行PDF定位；未读独立SI/引用原文。 | NA | Unclear | P0021-Wan2016-series; external independence Unknown; not counted as repeated validation | EV000109;EV000112 | NA | Sufficient
EV000107 | P0021 | B | B3/B5：增强收益的力学边界是什么？ | 1275℃：0/5/10/15/20wt% | 凝胶注模+无压烧结；主比较1275℃ | 制备后；具体热状态见本行 | NA | NA | NA | 银浆电极650℃30min；圆片厚1.5mm/直径12mm；室温1MHz用Agilent4294A，高温用WayneKerr6500B/PST-2000HL/PCT10；气氛/停留/升降温速率及介电重复数NR | 未测GHz介电或透射 | 弯曲强度74.2±7.9/90.1±7.1/97.6±6.3/87.4±8.2/88.9±9.2MPa；10wt%相对0wt%作者报告+31.5%；三点弯曲3×4×40mm，5试样均值 | NA | NA | 组成、相、孔/裂纹、热史、电极与频率须分别考虑，不是结构单变量 | Direct | Within-paper uncontrolled | PDF p2 §2.2；p4 Table2及正文 | 1275℃烧结系列中10wt%样品报告的平均弯曲强度最高；增强收益不能替代热震后保持能力或统计显著性。 | ±定义、跨距/加载速率未明确；不声称显著性、全局最优或相变增韧已证。 | No | Observation | Checked | 已读相关方法及目视核本行PDF定位；未读独立SI/引用原文。 | NA | Unclear | P0021-Wan2016-series; external independence Unknown; not counted as repeated validation | EV000108;EV000112 | NA | Sufficient
EV000108 | P0021 | B | B3/B4：热震结构与介电是否配对？ | 0/5/10/15/20wt% YSZ添加熔融石英；具体范围见本行 | 1275℃烧结；加热600℃后快速水淬，水温/保温/循环次数NR | 热震后（冷却） | Fig4：10/15/20wt%局部可见裂纹；非同一视野前后跟踪 | 热震后SEM与残余三点弯曲强度 | 水淬后介电未报告；不可用Fig5原位曲线代替 | 银浆电极650℃30min；圆片厚1.5mm/直径12mm；室温1MHz用Agilent4294A，高温用WayneKerr6500B/PST-2000HL/PCT10；气氛/停留/升降温速率及介电重复数NR | 未测GHz介电或透射 | 0/5/10/15/20wt%残余强度70.6±7.5/80.5±8.3/75.3±8.7/30.7±8.5/27.3±13.1MPa | NA | NA | 组成、相、孔/裂纹、热史、电极与频率须分别考虑，不是结构单变量 | Direct | Within-paper uncontrolled | PDF p2 §2.1；p4 Table2脚注；p5 Fig4；p6讨论 | 600℃水淬后的残余强度和局部裂纹显示高添加量的力学代价；本文未将水淬后结构与介电对应，不能据此判断热震后透波保持。 | 同条件组别可对照，但批次/试样未说明；无介电恢复/循环寿命。引言>20次25—1000℃为转引背景，不是本文热震协议。 | Yes | Observation | Checked | 已读相关方法及目视核本行PDF定位；未读独立SI/引用原文。 | Q41：缺热震后介电及循环/恢复；这是研究覆盖限制，不能靠重读补出。 | Different-state | P0021-Wan2016-series; external independence Unknown; not counted as repeated validation | EV000106;EV000107;EV000110 | NA | Sufficient
EV000109 | P0021 | C | C4/C5：室温系列的趋势与共变因素是什么？ | 0/5/10/15/20wt%；全部1275℃ | 凝胶注模+无压烧结；主比较1275℃ | 制备后；具体热状态见本行 | NA | NA | ε′=4.27/4.22/4.63/4.77/4.89；tanδ=2.01/1.86/1.55/0.85/0.28×10^-3（均无量纲，依Table2表头） | 室温，1MHz，Agilent4294A；电极/尺寸见EV000105；重复/误差NR | 未测GHz介电或透射 | NA | NA | NA | 组成、相、孔/裂纹、热史、电极与频率须分别考虑，不是结构单变量 | Direct | Within-paper uncontrolled | PDF p4 Table2；p2—4方法；p6讨论 | 表2室温1MHz中tanδ随名义氧化锆含量降低，而ε′总体上升但0→5wt%并非单调增加；不能将孔隙率当唯一原因。 | ε′0→5wt%小幅下降与正文概括的单调增加不同，按表值限定；组成、密度与显气孔共变；勿与Fig5的30℃异仪器起点合并。 | No | Observation | Checked | 已读相关方法及目视核本行PDF定位；未读独立SI/引用原文。 | NA | Unclear | P0021-Wan2016-series; external independence Unknown; not counted as repeated validation | EV000106;EV000111;EV000112 | NA | Sufficient
EV000110 | P0021 | B | B4：作者所谓高温稳定具体对应哪些量？ | 0与10wt%；均1275℃烧结 | 原位测量温度30→700℃，方法详见EV000105 | 原位测试温度系列（无回程） | NA | NA | 1MHz/30→700℃：0wt% ε′4.65→5.08，tanδ1.8×10^-3→0.45；10wt% ε′4.79→6.31，tanδ9.3×10^-4→0.52（正文）。Fig5(d)放大确认30℃约10^-3，不误读为10^-2。Fig5(c)10kHz高温ε′明显上升，定性使用。 | 银浆电极650℃30min；圆片厚1.5mm/直径12mm；室温1MHz用Agilent4294A，高温用WayneKerr6500B/PST-2000HL/PCT10；气氛/停留/升降温速率及介电重复数NR | 未测GHz介电或透射 | NA | NA | NA | 组成、相、孔/裂纹、热史、电极与频率须分别考虑，不是结构单变量 | Direct | Within-paper uncontrolled | PDF p6 Fig5(a—d)；p7结果首两段/结论 | 本文1MHz温度系列在700℃下的损耗远高于低温端；低ε′与低损耗须分别评价，更不能推断GHz高温稳定。 | 端点只按该仪器/温度系列使用，不与表2重组起点；Fig5低温段先降后升，不写全温区严格单调；无GHz、气氛/时间或降温恢复资料。 | Yes | Observation | Checked | 已读相关方法及目视核本行PDF定位；未读独立SI/引用原文。 | Q41：协议与恢复缺项保留；所列端点及图趋势已核。 | Unclear | P0021-Wan2016-series; external independence Unknown; not counted as repeated validation | EV000105;EV000111;EV000113 | NA | Sufficient
EV000111 | P0021 | B | B2/B4：室温基准可否跨表/图合并？ | 0和10wt%/1275℃ | 凝胶注模+无压烧结；主比较1275℃ | 制备后；具体热状态见本行 | NA | NA | 表2/30℃正文：0wt% ε′4.27/4.65、tanδ2.01×10^-3/1.8×10^-3；10wt% ε′4.63/4.79、tanδ1.55×10^-3/9.3×10^-4。结论室温采用表2口径。 | 银浆电极650℃30min；圆片厚1.5mm/直径12mm；室温1MHz用Agilent4294A，高温用WayneKerr6500B/PST-2000HL/PCT10；气氛/停留/升降温速率及介电重复数NR | 未测GHz介电或透射 | NA | NA | NA | 组成、相、孔/裂纹、热史、电极与频率须分别考虑，不是结构单变量 | Direct | Within-paper uncontrolled | PDF p2—4方法/Table2；p6 Fig5；p7结果/结论 | 表2的室温值和Fig5/正文的30℃起点不同，且方法使用不同仪器；分系列保留，暂停统一温升倍率/保持率。 | 差异存在已核，但原因未决；不能称图表已统一或擅自修正任一基线。 | Yes | Observation | Partial | 已读相关方法及目视核本行PDF定位；未读独立SI/引用原文。 | Q40：仪器和室温/30℃口径不同，同试样/批次/校准映射未报告；不能确定哪组数值错误。 | Unclear | P0021-Wan2016-series; external independence Unknown; not counted as repeated validation | EV000105;EV000109;EV000110 | NA | Partial
EV000112 | P0021 | Both | B5/C5：应力、孔隙和电导解释是否被区分？ | 0/5/10/15/20wt% YSZ添加熔融石英；具体范围见本行 | 凝胶注模+无压烧结；主比较1275℃ | 制备后；具体热状态见本行 | NA | NA | NA | 银浆电极650℃30min；圆片厚1.5mm/直径12mm；室温1MHz用Agilent4294A，高温用WayneKerr6500B/PST-2000HL/PCT10；气氛/停留/升降温速率及介电重复数NR | 未测GHz介电或透射 | NA | 四方→单斜相变/弥散强化；内应力释放降低室温损耗；电子/杂质离子/热缺陷导电解释高温损耗 | 系列XRD/SEM/强度/介电支持关联；缺应力测量、受载相变定量、电导分离与等孔隙/等组成对照 | 组成、相、孔/裂纹、热史、电极与频率须分别考虑，不是结构单变量 | Author-interpretation | Within-paper uncontrolled | PDF p4—7讨论；Fig2—5/Table2 | 作者将增强/降损耗解释为四方氧化锆相变与内应力释放，并将高温损耗归于导电过程；本文未独立测出足以区分这些贡献的证据。 | 核查作者提出该解释≠证实机制。Eq1仅引用Arrhenius结晶速率关系，无本工作动力学拟合；不据此补结晶率或定量相变比例。 | Yes | Author-interpretation | Checked | 已读相关方法及目视核本行PDF定位；未读独立SI/引用原文。 | Q42：机制区分不足；正文方石英冷却相变方向和CTE属解释/转引，未核引用原文，不作为独立实测指标使用。 | Unclear | P0021-Wan2016-series; external independence Unknown; not counted as repeated validation | EV000106;EV000107;EV000109;EV000110 | NA | Insufficient
EV000113 | P0021 | B | B4/B5：低频数据能承诺何种透波稳定性？ | 0/5/10/15/20wt% YSZ添加熔融石英；具体范围见本行 | 凝胶注模+无压烧结；主比较1275℃ | 制备后；具体热状态见本行 | NA | NA | NA | 银浆电极650℃30min；圆片厚1.5mm/直径12mm；室温1MHz用Agilent4294A，高温用WayneKerr6500B/PST-2000HL/PCT10；气氛/停留/升降温速率及介电重复数NR | 未测GHz介电或透射 | NA | 作者以较高频率损耗较低，推测GHz会更低；明确说明设备限制未测GHz | 10kHz/100kHz/1MHz温度系列；GHz论点转引[27]，原书未读 | 组成、相、孔/裂纹、热史、电极与频率须分别考虑，不是结构单变量 | Author-interpretation | Within-paper uncontrolled | PDF p7结果末段及结论；p6 Fig5 | 作者概括“高温介电优异”并推测GHz损耗更低，但本篇数据只到1MHz，且高温tanδ明显升高；不作为微波低损耗、长期稳定或可逆恢复的实证。 | 保留作者观点与实测范围的差别；不将期刊影响因子作为推论有效性判据。 | Yes | Author-interpretation | Checked | 已读相关方法及目视核本行PDF定位；未读独立SI/引用原文。 | Q41：需目标GHz频段下明确热史、结构配对、升降温/循环及功能测试；不能补造。 | Unclear | P0021-Wan2016-series; external independence Unknown; not counted as repeated validation | EV000105;EV000108;EV000110;EV000111 | NA | Insufficient
EV000114 | P0014 | Both | C5/B3背景：TableS1究竟量化哪种组成？ | SiBCN-A-1000 / B-1000 / C-1000 | 不同前驱体，Ar中1000℃裂解；不是100—700℃测试后的组成 | 1000℃制备态 | TableS1原子组成%（Si/B/C/N）：A=19.33/18.82/50.66/11.19；B=26.66/19.96/40.44/12.95；C=16.79/34.69/36.10/12.42。总和100.00/100.01/100.00为照表求和，B的0.01差不作实质矛盾。 | 主文§3.1将TableS1接在XPS组成分析之后；S3含O1s，表只列Si/B/C/N；校准/归一化/深度/重复与误差NR | NA | 本表不是介电；关联室温系列见EV000061 | 此SI无新增透射实测；主文透射仍为模型/Q23 | NA | NA | NA | Si/B/N比例也改变，孔隙/密度与键合状态未控制；XPS表面组成与块体介电取样范围不同 | Direct | Within-paper uncontrolled | SI DOCX TableS1；主PDF p2 §2.4、p4 §3.1；SI FigS3(A)；用户表格截图一致 | 按TableS1报告口径，A/B/C-1000中C原子百分比逐次降低；这支持组成系列的关联线索，不给出独立游离碳/体相碳含量或碳单因素因果。 | 支持表内数值和排序；未列氧的归一化口径待核，不将36.10at%叫作36.10wt%或36.10vol%游离碳，不迁移到1400℃/高温测试后。 | Yes | Observation | Checked | 2026-09-30增量：读取SI DOCX全部文字/图注/TableS1；目视核S6及S3、用户两张截图，并回查主PDF p2 §2.4、p4 §3.1、p5及p7—8相关讨论。S1/S2/S4/S5仅图注导航，未完整核谱/拟合；保留旧核查范围。 | Q43：需元素归一化/氧处理、表面/体相对应与碳相定量；不影响照表记录，限制机制和有效介质输入。 | Unclear | DG-P0014-primary | EV000060;EV000061;EV000064 | NA | Sufficient
EV000115 | P0014 | Both | B4：100—700℃的介电频谱补齐了什么？ | SiBCN-C-1000，按S6图注；图例100/200/300/400/500/600/700℃七条标注系列 | 1000℃制备样品，测试100—700℃；升降温顺序/速率/气氛/平衡时间/循环数NR | 原位测试温度系列；未报告回程或恢复 | NA | NA | S6标注温度曲线在图示约8.2—12.4GHz：ε约2.6—2.9；tanδ大致0—0.04内起伏（目视估读，非数字化精确极值/误差上限）。约9.5GHz以上700℃损耗局部较高，曲线跨频交叉，不能概括为所有频点随温度严格单调。 | 主文§2.4波导法/定制高温装置+VNA MS4644A；横截面22.86×10.16mm，厚度/校准/重复/误差NR；用户截图与DOCX内image6图像一致 | 此SI无新增透射实测；主文透射仍为模型/Q23 | NA | NA | NA | 温度、频率、电导/极化与装置系统误差尚未独立区分；不能将谱间差别全归结构变化 | Direct | Within-paper uncontrolled | SI DOCX FigS6（嵌入image6.jpeg）及图注；主PDF p2 §2.4、p7 §3.4；用户S6截图 | 现有资料已覆盖C-1000标注的100—700℃X波段频谱，加主文800℃资料可组织温度响应参照；这不是升降温可逆性、长期/循环稳定或整复合体透射实测。 | 图内另有未在图例标温的灰色损耗曲线；不猜室温/800℃/基线，不计第八温度。没有同测温状态结构序列，不能以1000℃制备组成替代运行中结构。 | Yes | Observation | Checked | 2026-09-30增量：读取SI DOCX全部文字/图注/TableS1；目视核S6及S3、用户两张截图，并回查主PDF p2 §2.4、p4 §3.1、p5及p7—8相关讨论。S1/S2/S4/S5仅图注导航，未完整核谱/拟合；保留旧核查范围。 | Q22保留热史/恢复缺项；Q43灰线身份与原始数据未明，已标温曲线只作声明范围趋势，不作精确全频上限。 | Unclear | DG-P0014-primary | EV000062;EV000063;EV000064 | NA | Sufficient
Note on W1: 本行主要断言类型，观察与解释拆行并关联。
Note on X1: 仅本条的核查状态，不替代paper review_status。
Note on Y1: 核过的原文材料/定位及未核范围，不能只写已读。
Note on Z1: Needs_Check=Yes时说明问题及影响；未解决来源矛盾保留各位置。
Note on AA1: 针对本行关系：同试样、同批匹配、不同状态、未知或不适用。不能单独证明控制变量。
Note on AB1: 独立性分组标识；共用原始数据的多篇论文共用组。未知写Unknown并限制独立验证计数。
Note on AC1: 关联EV编号，以分号分隔；配对关系及角色在本行条件/限制列说明。
Note on AD1: 完整旧paper路径及实际E标题/块锚点；多项分号分隔；无旧证据写NA。
Note on AE1: 相对于Review_Usable_Claim的支持程度；理由写Limitation（含支持理由）。

## Synthesis_Map
Synthesis_ID | Track | Section_Target | Synthesis_Question | Candidate_Claim | Supporting_Paper_IDs | Contradicting_or_Limiting_Paper_IDs | Common_Conditions | Key_Differences | Evidence_Strength | What_Is_Established | What_Remains_Uncertain | Review_Paragraph_Logic | Figure_or_Table_Idea | Supporting_Evidence_IDs | Limiting_Evidence_IDs | Comparability | Strength_Rationale | Readiness
SYN-B-001 | B | B2/B4/B5 | 热后结构和温度介电能否拼成同状态热演化机制链？ | 在P0001/P0002这两个试点中，温度相关介电和热后结构均有报告，但状态/样品对应不足；暂不能将二者拼成已验证的结构演化导致介电变化的完整链。 | P0001;P0002 | P0001;P0002 | 两篇均为连续氮化物相关纤维陶瓷复合体，含温度介电和热后结构信息；仅比较证据组织，不比数值。 | 增强体/基体、温频覆盖、热处理与测量流程不同；P0002结构高温段超过其介电测量段。 | Moderate | 能够定位各自观测；配对与测试范围限制可以明确报告。 | 实际同批/同状态对应、暴露气氛/历程、恢复与时间稳定；不能按五篇试点声称领域均缺。 | 先定义测量状态→并列两研究范围→指出缺失连接→限定对稳定性机制的承诺。 | 热处理与介电测量覆盖矩阵；不连接无配对数据点。 | EV000001;EV000002;EV000005;EV000006 | EV000003;EV000007;EV000008 | Qualitative-only | 两篇不同材料原始报告可支持当前语料的配对限制；不支持普遍机制，也未完成元数据澄清。 | Provisional
SYN-C-001 | C | C4/C5 | 孔结构关联能否单独解释介电变化？ | P0004的孔径、残碳/氧和介电随工艺共变；P0005的孔形与孔隙率也未独立控制。两者目前只能支持有条件的结构—介电关联，不能推出孔尺寸或界面极化的单因素规律。 | P0004;P0005 | P0004;P0005 | 均报告孔结构及微波介电；用于比较归因边界。 | P0004为纤维复合体/PIP残碳体系，P0005为多孔陶瓷参照；测试频段、孔隙量级、组成不同，不数值合并。 | Moderate | 各论文结构变量与介电现象有同配方系列对应；共变因素有原文记录。 | 孔与碳贡献、等孔隙率形貌效应及对应频率的极化过程没有被独立区分。 | 列出可观测结构→比较作者解释→展示共变变量→提出区分解释所需的控制实验。 | 变量控制矩阵：孔径/孔隙/组成/频率/方法；将未控制项显式留空。 | EV000013;EV000014;EV000015;EV000016;EV000018;EV000019 | EV000017;EV000021 | Qualitative-only | 两类材料支持各自的关联及限制，不能视为同机制重复验证；P0005仅结构参照，外推复合体需额外证据。 | Provisional
SYN-C-002 | C | C3/C5 | 界面力学对照是否可替代界面介电归因？ | P0003提供界面结构和密度/力学对照，P0004介电系列同时有孔和组成变化；这些证据不足以把力学界面优化直接写为独立介电机制。 | P0003;P0004 | P0003;P0004 | 均含纤维/界面设计，比较论证用途而非强度或介电排名。 | 基体、界面构造、工艺和对照组合不同；P0003没有涂层组间介电响应对照。 | Moderate | 本批界面结构/力学事实可作背景；不能自动当电学归因验证。 | 界面单变量电学效应及相应电荷/弛豫/局域场的可判别证据。 | 先界定力学与电学问题→列界面设计事实→说明电学对照不足→确定后续精准补文献条件。 | 界面结构证据与介电归因证据的覆盖表。 | EV000009;EV000012;EV000014;EV000016 | EV000010;EV000017 | Qualitative-only | Ready仅用于明确现有证据的用途边界；支持项均在限定范围复核，EV000010精确数值未决，故不在本句使用其数值。不代表C机制主线成立。 | Ready
SYN-B-002 | B | B2/B3/B4/B5 | 热后介电下降能否归纳为热稳定或自愈机制？ | P0006真空退火系列、P0007块体SiBCN氧化系列及P0010夹层氧化系列提供条件层面的结构—介电联系；热后响应变化不等于原位稳定、长期稳定或可逆恢复。 | P0006;P0007 | P0006;P0007;P0010 | 均有明确外加热历程及后测结果；只比较证据类型与链条覆盖。 | 真空与空气、2 h与10 h、连续纤维/块体基体/夹层不同；P0007只作组成背景。无充分跨论文数据独立性审计。 | Moderate | 现有材料已经补充热后结构及介电同条件系列，不能继续概括为库中完全没有对应资料。 | 具体样品批次对应、热后测量温度、基线冲突与多相贡献；无恢复曲线。 | 定义状态→分别列退火与氧化后的变化→检查对应粒度→限定稳定/恢复措辞。 | 条件层/批次层/同试样层的配对覆盖表，不把Unclear视为完全无关联。 | EV000023;EV000024;EV000025;EV000028;EV000029 | EV000026;EV000030;EV000031;EV000042;EV000043;EV000044 | Qualitative-only | 支持项可定位且局部核查完成；模型解释、冲突数据与不同对象限制外推。P0006/7/10作者团队有重合，不能只按DOI计独立验证。 | Provisional
SYN-C-003 | C | C4/C5 | 不同致密化路线下，填充/孔隙变化对ε′和损耗是否给出统一规律？ | P0008/P0010的PIP系列及P0012的CVI系列均提供致密化与ε′升高的定性关联，但化学组成、空间梯度、孔隙定义与tanδ响应不同，不能拟合统一孔隙—损耗机制。 | P0008;P0010;P0012 | P0008;P0010;P0012 | 均为Si3N4相关增强复合体及X波段介电；只比较系列趋势，不直接并点。 | P0008裂解NH3与P0010的N2不同；前驱体和PIP系列/密度网格不同；作者团队重合，样品独立性待核。 P0012为短纤维/VPP-CVI，表皮封闭时阿基米德孔隙与内部SEM须并看；作者单位为另一主要团队，仍未全面审计数据独立性。 | Moderate | 填充、基体比例、平均密度及空间梯度需一起记录；三个系列的ε′趋势可分别报告，孔隙定义及tanδ响应不能统一。 | 残碳、水分和孔结构各自贡献；不存在等孔隙率、等组成的界面对照；不能拟合统一经验曲线。 | 先比较ε′趋势→区分tanδ行为→列工艺/组成竞争解释→提出受控验证。 | 三路线的变量、孔隙定义、空间梯度与损耗响应矩阵；不复制成第二事实库。 | EV000032;EV000033;EV000040;EV000051;EV000052 | EV000034;EV000041;EV000043;EV000053 | Qualitative-only | 有原始观察支持限定关联；机制并未解耦且独立性未充分证明，仍为暂定。 | Provisional
SYN-C-004 | C | C2/C5 | 材料介电、解析指标与宏观透射预测能否互相替代？ | 当前语料的材料参数、解析指标、传输模型及S参数分别回答不同问题；P0011/P0014模型来源明确但边界未全验证，P0013有实测/模拟比较但功率定义及频率偏移待核，P0010宽频来源仍未分类，不能合成实测透射排名。 | P0008;P0009;P0010;P0013 | P0009;P0010;P0011;P0013;P0014 | 比较物理量与证据用途，不进行不同模型的性能排名。 | 半波厚度结构假设、热弹性模型与宽频层结构传播的边界不同；P0010透射来源尚待SI核查。 本轮补充解析模型和CST/实测的不同验证层次。 | Moderate | 同样标为高温/透波的研究实际可能只有计算或材料级测量，不能替代构件实测。 | P0010频带外输入、入射极化/角度和实际透射生成方式；P0009测试频段描述。 新增Q18/Q21/Q23模型输入、归一化和实际公式实现；补核未取得SI不算来源确认。 2026-09-30：P0014 S6已读，但没有传输公式实现/代码，Q23仍未解决；不把取得SI等同模型验证。 | 材料参数→各模型假设→输出所回答的问题→明确不能跨级推论之处。 | 测量/模型/作者报告三类证据的来源矩阵。 | EV000035;EV000038;EV000040;EV000041;EV000056 | EV000037;EV000044;EV000045;EV000049;EV000057;EV000063 | Qualitative-only | 模型公式出处已核，但核心透射结果与频段仍未决；本单元用于组织边界，不宣称验证了宏观传输机制。 | Provisional
SYN-B-003 | B | B2/B4/B5 | 明确测试温度的介电曲线能支持何种稳定性？ | P0015核壳气凝胶提供温度系列且ε与tanδ响应不同；P0014块体基体的100—700℃S6及主文800℃曲线均已核。它们增加了温度响应资料，但不能替代同试样结构演化、冷却恢复或长期稳定证据。 P0021氧化锆颗粒/石英的低频温度系列进一步显示：低ε′不能替代低tanδ，1MHz不能外推GHz；水淬残余强度也不能补热震后介电。 | P0014;P0015;P0021 | P0014;P0015;P0016;P0017;P0019;P0020;P0021 | 均报告测试温度相关介电；仅定性比较证据覆盖；P0014是Context，不能代替纤维复合体。 | 块体波导与低密度网络高Q法；温频、密度、气氛及补充证据覆盖不同。新增限制例证为水淬后力学/烧蚀后结构，与介电状态不配对。 P0019加入有机防潮表层边界，不能外推陶瓷本体。 P0021为10kHz—1MHz电极法，非GHz方法；禁止与前述微波点连线/排名。 | Moderate | 可把“ε近似稳定”和“损耗稳定”分别评价；高温曲线与热后曲线归属可区分。 | Q22/Q24/Q25及恢复/时间过程、批次；P0016水淬残余强度和P0017烧蚀后形貌没有对应介电，不能填补此缺口；这仍是语料覆盖判断。 P0019主要是制备系列；防潮外层虽有热后响应，但方法/频点及湿态对应不足，不能补循环恢复。 P0020的前驱体TG残重不补高温涂层介电保持或循环恢复，仍属Context。 新增Q40—42；无结构随介电测温同步追踪、降温回程或热震后介电。 2026-09-30：Q22的S1/S6缺件已解决，剩气氛/停留/回程；S6灰线身份见Q43，不赋温标。 | 先限定材料/测试覆盖→区分两个介电量→分开热后系列→列稳定性缺项。 | 热历程—测量状态—量的变化矩阵。 | EV000062;EV000066;EV000105;EV000110;EV000115 | EV000063;EV000067;EV000068;EV000069;EV000073;EV000074;EV000075;EV000078;EV000085;EV000091;EV000094;EV000095;EV000096;EV000101;EV000108;EV000111;EV000112;EV000113 | Qualitative-only | 原始观测支持限定的证据比较；状态/控制变量及未决仍限制机制，不按篇数升级。 P0021只增加限定温频事实与反例，不增强长期稳定/共同机制的支持。 | Provisional
SYN-C-005 | C | C3/C5 | 界面与力学变化能否直接证实电学极化？ | P0011/P0012说明界面、孔隙/纤维含量与力学/介电共变；P0018又提供局部TEM及push-in模型量。力学界面证据更具体仍不能替代电学弛豫识别。 P0019进一步展示前驱体、孔隙和名义双层界面共变，不能将力学改善归结为已证电学界面效应。 | P0011;P0012;P0018;P0019 | P0011;P0012;P0018;P0019 | 均为陶瓷纤维复合体的界面/力学与微波介电；跨X/Ku频段仅比较证据逻辑。 | 连续/短纤维、氧化物/氮化物及混编体系不同；P0018为局部界面模型量并有同文控制材料，但非等孔隙单变量；不合并绝对值。 P0019的PESO/硅溶胶路线同时变更基体、界面与孔隙；频段图文不一。 | Moderate | 力学收益不自动意味着介电机制已被识别；孔隙等共变量必须保留。 | 等孔隙/等组成界面对照、独立电导和温频响应；Q19/Q28/Q30/Q31。 Q33—36及等基体/等孔隙单变量界面控制。 | 结构确实改变→电学现象→作者归因→共变量→可判别验证。 | 界面证据/力学证据/电学证据三列比较表。 | EV000046;EV000047;EV000050;EV000053;EV000079;EV000080;EV000081;EV000088;EV000089;EV000090 | EV000048;EV000054;EV000082;EV000083;EV000091;EV000092 | Qualitative-only | 原始观测支持限定的证据比较；状态/控制变量及未决仍限制机制，不按篇数升级。 | Provisional
SYN-C-006 | C | C4/C5 | 结构表征和混合律何时足以构成可检验的介电解释？ | P0016的组分/取向/密度系列、P0017的CT缺陷分割及P0018的界面/介电对照分别提供输入线索，但孔隙定义、组元输入与模型验证未统一；列公式或观察低ε尚不能分离界面与孔隙贡献。 P0019补充开孔定义及基体/外涂层对象区分；公式符号、样品状态与输入来源一致也是准入条件。 P0020进一步说明：涂覆片、防潮前驱体/石蜡混样及整复合体参数需分开；接触角也不能代替规定湿度下吸湿率。 P0021的组成/显气孔/裂纹系列仅作低频结构归因背景，不能以弯曲增强或应力解释替代电学机制鉴别。 P0014新增的TableS1提供报告的原子组成，但归一化/氧处理、体相映射和游离碳区分未明，不能直接作碳相体积分数输入。 | P0014;P0016;P0017;P0018;P0019;P0020;P0021 | P0014;P0016;P0018;P0019;P0020;P0021 | 只比较输入与验证覆盖；不将不同测试方法/频段/组成合并拟合。 | 相对密度、CT分割缺陷与混编未定量孔隙不是同一量；单纤维局部界面并非整体电学代表。 P0019水浸开孔、独立基体组成与表层防潮数据须分开；不能拼为整复合体模型输入。 P0020是有机防潮层背景：涂覆片吸湿与前驱体/石蜡介电属于不同对象。P0019/P0020有共同作者Guangwu Wen，不据两DOI宣称独立验证；数据同源性未审计。 P0021为颗粒增强氧化物、1MHz室温表格；与纤维/微波论文仅定性比较，非等孔隙/等组成对照。 P0014为基体背景；XPS相关组成不等于块体碳相体积，不与孔体积分数混合拟合。 | Moderate | 结构量的定义和实际模型输入须明确；目前资料可组织可比性/方法边界。 | 受控孔/界面贡献、单位一致的弛豫实现和独立预测误差；Q27—31。 Q33—37；P0019公式的u定义冲突，无独立计算验证。 Q38—39：同对象控湿介电、频段/范围以及整体孔结构；不将前驱体混样拟为陶瓷介电输入。 Q42：相变/内应力释放与导电等竞争解释未独立区分。 Q43及碳、B/N比例、密度/孔隙的共变。 | 先定义结构量→核组元/孔输入→分开模型与观察→比较对照→列验证缺项。 | 结构量定义/模型输入/输出/验证四列矩阵，以EV为唯一事实来源。 | EV000070;EV000076;EV000079;EV000081;EV000086;EV000088;EV000097;EV000098;EV000099;EV000100;EV000106;EV000109;EV000114 | EV000071;EV000072;EV000082;EV000083;EV000084;EV000087;EV000091;EV000093;EV000096;EV000102;EV000103;EV000104;EV000112;EV000064 | Qualitative-only | 原文足以评价输入/验证边界；不足以确认单一介电机制，不按图表数量升级。 | Provisional
Note on O1: 精确支持本句的EV编号，分号分隔；须能回到Supporting_Paper_IDs。
Note on P1: 限制/反对本句的EV编号，分号分隔；不得省略已知实质反证。无记录不等于无反例。
Note on Q1: 本次综合可比性；理由与条件写Common_Conditions/Key_Differences。
Note on R1: 证据强度相对于Candidate_Claim的理由，含独立性、未决影响及适用范围。
Note on S1: Ready仅当前限定句子可用；Provisional内部分析；Blocked不进确定性正文。

## Instructions
项目 | 说明
状态 | 2026-09-25已启用。五篇试点完成；事实以本表为准，旧paper仍为draft历史记录。
三主表 | Paper_Index每论文一行；Evidence_Records每主要可引用断言一行；Synthesis_Map跨论文论证。
唯一维护源 | 正式接入后Excel维护BC事实，旧paper保留历史地址；原始PDF仍为科学依据。
证据与Both | 同一事实只一条EV；Both供B/C引用，观测与机制解释拆行并关联。
用途 | B_Use/C_Use独立于相关度；Core不等于核查通过或机制成立。
核查 | 类型、核查状态、支持程度分别填写；Verified说明范围，不据局部Checked升级整篇。
复核 | 非关键疑点可集中复核；改变论断的身份/单位/状态冲突先核或隔离受影响判断。
配对 | 同论文不等于同状态；写清样品/热状态/测量状态，关系引用Related_Evidence_IDs。
综合 | 至少两论文共同回答问题才建综合行，另核数据独立性；单篇事实无需伪造第二验证。
引用 | 综合必须引用具体EV并与Paper_ID对应；两轨总论文数去重Both。
写作 | 从综合组织论点、证据表提取事实；Ready仅当前限定表述可用，必要原文复核始终允许。
工作量 | 不额外写长篇单论文摘要；例外为复杂冲突/SI；不在阅读阶段写完整综述。
缺失 | 未报告写NR，不适用写NA，未知独立性写Unknown；不能用0代替缺失测量。
旧ID | P0001 / EV000001 / SYN-B-001；旧paper E#保留，撤回记录留ID及说明，不复用。
范围 | 表和下拉均至1000行；超过时同步扩表和验证。空行不算文献。
校验边界 | 下拉不能保证粘贴数据正确；引用、必填条件、同源数据、科学证据另核。
备份 | 正式工作簿已纳入Git跟踪；发布状态以方向current_context及Git版本引用为准。外部PDF/raw不在Git备份范围。
详细依据 | 方向rules/bc-review-workflow.md、同目录schema.json；来源为方向docs/bc-pilot-2026-09-25/sources.json。
当前接口 | 字段定义：directions/wave-transparent-composites/rules/bc-evidence.schema.json；校验：scripts/review_bc/validate_workbook.py（相对方向根）。Source_Manifest逐篇指定来源清单。
未分类报告 | Unclassified-report仅隔离来源类型未明确的作者报告；必须Needs_Check=Yes，不能Checked或作为Ready支持。